## Humedad Natural
No. muestra | U | 1
Peso tarro | g | 78.49
Peso muestra húmeda + tarro | g | 307.6
Peso muestra seca + tarro | g | 279.24
Peso agua | g | 28.36
Peso muestra seca | g | 200.75
Humedad actual | % | 0.1412702

## Jueves
Densidad
No. Probeta |  | 1 | 2 | 3 | 4
% Humedad objetivo | % | 15 | 17 | 19 | 21
Peso molde | g | 3582 | 3582.5 | 3576 | 3573
Peso suelo húmedo + molde | g | 5377.5 | 5526 | 5464.5 | 5410
Peso muestra húmeda | g | 1795.5 | 1943.5 | 1888.5 | 1837
Diámetro Molde | cm | 10.2 | 10.1 | 10.05 | 10.11
Altura Molde | cm | 11.64 | 11.6 | 11.68 | 11.69
Volumen Molde | cm3 | 951.1373 | 929.3742 | 926.5414 | 938.4404
Densidad Húmeda | g/cm3 | 1.88774 | 2.091192 | 2.038225 | 1.957503
Humedad
Peso muestra húmeda + tarro | g | 71.55 | 62.27 | 39.11 | 58.78
Peso muestra seca + tarro | g | 66.58 | 56.39 | 35.96 | 52.4
Peso agua | g | 4.97 | 5.88 | 3.15 | 6.38
Peso tarro | g | 18.66 | 17.91 | 17.79 | 17.72
Peso muestra seca | g | 47.92 | 38.48 | 18.17 | 34.68
Contenido de humedad | % | 0.1037145 | 0.1528067 | 0.1733627 | 0.1839677
Humedad Promedio | % | 10.37% | 15.28% | 17.34% | 18.4%
Densidad seca | g/cm3 | 1.710352 | 1.814001 | 1.73708 | 1.653342
| Ecuación curva |  |  |  |  | ENSAYO N° | U | 1 |  | 2 |  | 3 |  | 4
| a | -91.152 |  |  |  | Peso húmedo + molde | gr | 6030 |  | 6160 |  | 6220 |  | 6210
| b | 25.559 |  |  |  | Peso Molde | gr | 4244 |  | 4244 |  | 4244 |  | 4244
| c | 0.0397 |  |  |  | Peso muestra húmeda | gr | 1786 |  | 1916 |  | 1976 |  | 1966
[6 empty] | Volumen Molde | cm3 | 944 |  | 944 |  | 944 |  | 944
DENSIDAD MÁXIMA |  | 1.831384 | g/cm3 |  |  | Densidad Húmeda | gr/cm3 | 1892 |  | 2030 |  | 2093 |  | 2083
HUMEDAD ÓPTIMA |  | 0.1401999 | %
[6 empty] | Tarro N° |  | 60A | 26A | 43A | 46A | 15A | 64A | 17A | 41A
| DENSIDAD ESPERADA | 1.826137 | g/cm3
| HUMEDAD PRUEBA | 0.1412702 | % |  |  | Peso muestra húmeda + tarro | gr | 30,85 | 32,85 | 33,50 | 35,10 | 33,65 | 31,40 | 35,50 | 35,50
[6 empty] | Peso muestra seca + tarro | gr | 29,95 | 31,75 | 31,80 | 33,25 | 31,45 | 29,35 | 32,60 | 32,45
| Porcentaje compactación | 0.9971346 | % |  |  | Peso Agua | gr | 0,90 | 1,10 | 1,70 | 1,85 | 2,20 | 2,05 | 2,90 | 3,05
[6 empty] | Peso Tarro | gr | 10,45 | 9,05 | 9,30 | 9,25 | 10,35 | 9,30 | 10,35 | 9,20
[6 empty] | Peso muestra seca | gr | 19,50 | 22,70 | 22,50 | 24,00 | 21,10 | 20,05 | 22,25 | 23,25
[6 empty] | Contenido de Humedad | % | 4,62 | 4,85 | 7,56 | 7,71 | 10,43 | 10,22 | 13,03 | 13,12
[6 empty] | Humedad Promedio | % | 4,73 |  | 7,63 |  | 10,33 |  | 13,08
[6 empty] | Densidad Seca | gr/cm3 | 1806 |  | 1886 |  | 1897 |  | 1842
Note on B5: David: Solo el molde, sin suelo y sin el collar
Note on B6: David: El peso que tomamos al final del laboratorio. El molde con el suelo compactado
Note on B8: David: El diámetro de la base medido
Note on B9: David: Altura Molde medida en clase

## Miércoles
Densidad
Ensayo No. | U | 1 | 2 | 3
% Humedad entregado en laboratorio | % | 17 | 19 | 21
Peso molde (placa + base) | g | 3577.8 | 3590.5 | 3573
Peso suelo húmedo + molde (suelo + placa + base) | g | 5509 | 5515.5 | 5410
Peso muestra húmeda | g | 1931.2 | 1925 | 1837
Diámetro Molde | cm | 10.2 | 10.18 | 10.11
Altura Molde | cm | 11.65 | 11.77 | 11.69
Volumen Molde | cm3 | 951.9544 | 957.992 | 938.4404
Densidad Húmeda | g/cm3 | 2.028669 | 2.009411 | 1.957503
Humedad
Peso muestra húmeda + tarro | g | 64.32 | 59.17 | 58.78
Peso muestra seca + tarro | g | 58.6 | 53.44 | 52.4
Peso agua | g | 5.72 | 5.73 | 6.38
Peso tarro | g | 17.37 | 18.8 | 17.72
Peso muestra seca | g | 41.23 | 34.64 | 34.68
Contenido de humedad | % | 0.1387339 | 0.1654157 | 0.1839677
Humedad Promedio | % | 0.1387339 | 0.1654157 | 0.1839677
Densidad seca | g/cm3 | 1.781512 | 1.724201 | 1.653342
| DENSIDAD MÁXIMA | 1.79069 | g/cm3
| HUMEDAD ÓPTIMA | 0.1230124 | %
Note on B5: David: Solo el molde, sin suelo y sin el collar
Note on B6: David: El peso que tomamos al final del laboratorio. El molde con el suelo compactado
Note on B8: David: El diámetro de la base medido
Note on B9: David: Altura Molde medida en clase

## Total
Humedad | Densidad Seca | Humedad | Densidad Seca
10.37% | 1.710352 | 10.37% | 1.710352
15.28% | 1.814001 | 15.28% | 1.814001
17.34% | 1.73708 | 17.34% | 1.73708
13.87% | 1.781512
16.54% | 1.724201
18.4% | 1.653342 | 18.4% | 1.653342
Óptimos
|  | Humedad | 14.02%
|  | Densidad | 1.831384442
10.37% | 1.710352
15.28% | 1.814001
17.34% | 1.73708
13.87% | 1.781512
18.4% | 1.653342