## DatosIniciales
Determinación Humedad Inicial |  |  |  | Datos Molde Probeta |  |  | Datos Plaquitas Inferiores
Peso Lata | Peso Lata +Humedo | Peso Lata + Seco | %Humedad Real | H Probeta | 160 | mm | Altura | 2 | mm
17.52 | 51.97 | 47.73 | 14.04% | H Objetivo | 100 | mm | # Placas | 2
|  |  |  | Diametro | 50 | mm
|  |  |  | Volumen | 196349.5 | mm3
|  |  |  | Volumen | 196.3495 | cm3

## ObtenciónProbetas
Cronograma Probetas |  |  |  |  | Capas a Compactar |  | Compactación Capa #1 |  |  | Compactación Capa #2 |  |  | Compactación Capa #3 |  |  | Datos Probeta Final
|  |  | [gr] | [gr] | [gr] | [gr] | [mm] | [mm] | [mm] | [mm] | [mm] | [mm] | [mm] | [mm] | [mm]
#Probeta | Nombre | Fecha | Masa Seca | Masa de Agua | Masa Mezcla Homogenea | Masa por Capa (3) | Altura Capa #1 Sin Comp. | Altura a Compactar | Altura Final Capa #1 Comp. | Altura Capa #2 Sin Comp. | Altura a Compactar | Altura Final Capa #2 Comp. | Altura Capa #3 Sin Comp. | Altura a Compactar | Altura Final Capa #3 Comp. | Altura Final Probeta | Masa Probeta | Diametro
1 | Masa 1 | 2023-09-26 | 340 | 34 | 310 | 103.3333 | 108.44 | 14.22667 | 123 | 73 | 16.33333 | 87.86 | 42.76 | 13.24 | 56 | 102.3 | 308.84 | 50.3
2 | Masa 2 | 2023-09-26 | 320 | 19.2 | 320 | 106.6667 | 110.2 | 12.46667 | 122 | 77.6 | 11.73333 | 89.2 | 40.8 | 15.2 | 54.09 | 103.5 | 317.92 | 50.2
3 | Masa3 |  | 370 | 29.6 |  | 0 |  | 122.6667 |  |  | 89.33333 |  |  | 56
4 | Masa4 |  | 385 | 36.6 |  | 0 |  | 122.6667 |  |  | 89.33333 |  |  | 56
5 | Masa5 |  | 380 | 38.8 |  | 0 |  | 122.6667 |  |  | 89.33333 |  |  | 56
6 | Masa6 |  | 375 | 40.5 |  | 0 |  | 122.6667 |  |  | 89.33333 |  |  | 56
7 | Masa7 |  | 370 | 14.8 |  | 0 |  | 122.6667 |  |  | 89.33333 |  |  | 56
8 | Masa8 |  | 390 | 21.5 |  | 0 |  | 122.6667 |  |  | 89.33333 |  |  | 56
9 | Masa9 |  | 390 | 26.2 |  | 0 |  | 122.6667 |  |  | 89.33333 |  |  | 56
10 | Masa10 |  | 390 | 31.2 |  | 0 |  | 122.6667 |  |  | 89.33333 |  |  | 56
11 | Masa11 |  | 0 | 0 |  | 0 |  | 122.6667 |  |  | 89.33333 |  |  | 56
12 | Masa12 |  | 0 | 0 |  | 0 |  | 122.6667 |  |  | 89.33333 |  |  | 56