## ObtenciónProbetas
Cronograma Probetas |  |  | Datos para crear Probeta | [5 empty] | Datos Probeta Final
|  |  | [%] | [%] | [gr/cm3] | [gr/cm3] | [gr] | [gr] | mm
#Probeta | Nombre | Fecha | Incremento Humedad Objetivo | Humedad Objetivo | Densidad Seca Objetivo | Densidad Humeda Final | Masa Seca | Masa de Agua | Altura Final Probeta | Masa Probeta | Diametro
1 | Masa 1 | 2023-09-26 | 10% | 24.04% | 1.4 | 1.736491 | 340 | 34 | 102.3 | 308.84 | 50.3
2 | Masa 2 | 2023-09-26 | 6% | 20.04% | 1.35 | 1.620474 | 320 | 19.2 | 103.5 | 317.92 | 50.2
3 | Masa3 | 2023-10-16 | 8% | 22.04% | 1.554 | 1.896425 | 370 | 29.6 | 103.8 | 391.4 | 50.4
4 | Masa4 | 2023-10-16 | 9.5% | 23.54% | 1.585 | 1.958031 | 385 | 36.6 | 105 | 408.4 | 50.4
5 | Masa5 | 2023-10-21 | 10.2% | 24.24% | 1.558 | 1.935583 | 380 | 38.8 | 104.9 | 412.09 | 50.4
6 | Masa6 | 2023-10-21 | 10.8% | 24.84% | 1.52 | 1.897493 | 375 | 40.5 | 103.7 | 408.81 | 50.5
7 | Masa7 | 2023-10-21 | 4% | 18.04% | 1.6 | 1.888561 | 370 | 14.8 | 102 | 372.6 | 50.4
8 | Masa8 | 2023-10-21 | 5.5% | 19.54% | 1.66 | 1.984282 | 390 | 21.5 | 104.6 | 402.8 | 50.6
9 | Masa9 | 2023-10-21 | 6.7% | 20.74% | 1.655 | 1.998166 | 390 | 26.2
10 | Masa10 | 2023-10-21 | 8% | 22.04% | 1.62 | 1.976968 | 390 | 31.2
11 | Masa11 |  |  | 14.04% |  | 0 | 0 | 0
12 | Masa12 |  |  | 14.04% |  | 0 | 0 | 0
Determinación Humedad Inicial |  |  |  |  | Datos Molde Probeta |  |  |  | Datos Plaquitas Inferiores
Peso Lata | Peso Lata +Humedo | Peso Lata + Seco | %Humedad Real |  | H Probeta | 160 | mm |  | Altura | 2 | mm
17.52 | 51.97 | 47.73 | 14.04% |  | H Objetivo | 100 | mm |  | # Placas | 2
[5 empty] | Diametro | 50 | mm
[5 empty] | Volumen | 196349.5 | mm3
[5 empty] | Volumen | 196.3495 | cm3

## CurvaCompactaciónProbetas
| Nombre | Análisis Humedad Final de Muestras | [8 empty] | Resultados Compactación
|  | [gr] | [gr] | [gr] | [gr] | [gr] | [gr] | [%] | [%] | [%] | g/cm3
| Nombre | Masa Lata #1 | Masa Lata #2 | Lata + Humedo #1 | Lata + Humedo #2 | Lata + Seco #1 | Lata + Seco #2 | Humedad #1 | Humedad #2 | Humedad Final | Densidad Humeda Final | Densidad Seca Final | % Error
| Masa 1 | 17.53 | 16.83 | 53.32 | 47.59 | 46.38 | 41.58 | 24.06% | 24.28% | 24.17% | 1.51926 | 1.223541 | 14.42%
| Masa 2 | 18.14 | 18.57 | 55.59 | 53.6 | 49.31 | 47.73 | 20.15% | 20.13% | 20.14% | 1.551959 | 1.291803 | 4.505%
arriba | Masa3 | 18.54 | 18.08 | 40.83 | 63.29 | 36.82 |  | 21.94% |  | 21.94% | 1.890047 | 1.550041 | 0.2554%
abajo | Masa4 | 17.51 | 19.01 | 26.95 | 64.51 | 25.15 |  | 23.56% |  | 23.56% | 1.9496 | 1.577854 | 0.4529%
| Masa5 | 17.99 |  | 53.42 |  | 46.27 |  | 25.28% |  | 25.28% | 1.96909 | 1.571715 | 0.8726%
| Masa6 | 18.13 |  | 51.15 |  | 44.4 |  | 25.69% |  | 25.69% | 1.968204 | 1.565861 | 2.929%
| Masa7 | 16.88 |  | 55.34 |  | 49.48 |  | 17.98% |  | 17.98% | 1.831014 | 1.55203 | 3.091%
| Masa8 | 17.45 |  | 41.8 |  | 37.84 |  | 19.42% |  | 19.42% | 1.914992 | 1.60356 | 3.52%
Masa9
Masa10
Masa11
Masa12

## ProcesamientoDatos
Probeta |  | Obtención Poisson | [5 empty] | Módulo de Young por Velocidad de Onpa p | [10 empty] | Mod. E Pelotazo |  |  |  |  | % Error
# | Nombre | GS | Vs | Vv | Vw | Saturación | nu | TV1 | TV2 | TV3 | TV prom | Altura | densidad | Vp | densidad | Vp | E Vp | E Vp | TOF1 | TOF2 | TOF3 | TOF Prom | E | % Error | Densidad Seca Final
[11 empty] | (us) | (cm) | g/cm3 | (cm/us) | (kg/m3) | (m/s) | Pa | Mpa |  |  |  |  | MPA
1 | Masa 1 | 2.68 |  |  |  |  | 0.48 | 183.4 | 159 | 204.8 | 182.4 | 10.23 | 1.51926 | 0.05608553 | 1519.26 | 560.8553 | 54406654.4 | 54.40665 | 0.00169 | 0.00169 | 0.00169 | 0.00169 | 50.93 | 6.39% | 1.223541
2 | Masa 2 | 2.68 |  |  |  |  | 0.48 | 130.16 | 209.52 | 149 | 162.8933 | 10.35 | 1.551959 | 0.06353851 | 1551.959 | 635.3851 | 71330066.0 | 71.33007 | 0.00159 | 0.00159 | 0.0016 | 0.001593333 | 74.66 | 4.668% | 1.291803
3 | Masa3 | 2.68 |  |  |  |  | 0.48 | 86 | 91.45 | 105.6 | 94.35 | 10.38 | 1.890047 | 0.1100159 | 1890.047 | 1100.159 | 260436454.7 | 260.4365 | 0.00121 | 0.00119 | 0.00125 | 0.001216667 | 286.91 | 10.17% | 1.550041
4 | Masa4 | 2.68 |  |  |  |  | 0.48 | 87 | 82.6 | 71.6 | 80.4 | 10.5 | 1.9496 | 0.130597 | 1949.6 | 1305.97 | 378556182.9 | 378.5562 | 0.00117 | 0.00116 | 0.00119 | 0.001173333 | 347.21 | 8.28% | 1.577854
5 | Masa5 | 2.68 |  |  |  |  | 0.48 | 77.91 | 75.7 | 109.61 | 87.74 | 10.49 | 1.96909 | 0.1195578 | 1969.09 | 1195.578 | 320434827.5 | 320.4348 | 0.00119 | 0.00118 | 0.00116 | 0.001176667 | 342.03 | 6.739% | 1.571715
6 | Masa6 | 2.68 |  |  |  |  | 0.48 | 72.07 | 83.8 | 92.8 | 82.89 | 10.37 | 1.968204 | 0.1251056 | 1968.204 | 1251.056 | 350704802.6 | 350.7048 | 0.00116 | 0.00115 | 0.00126 | 0.00119 | 321.33 | 8.376% | 1.565861
7 | Masa7 | 2.68 |  |  |  |  | 0.48 | 58.6 | 87.1 | 87.01 | 77.57 | 10.2 | 1.831014 | 0.1314941 | 1831.014 | 1314.941 | 360431590.5 | 360.4316 | 0.00114 | 0.00114 | 0.00124 | 0.001173333 | 347.21 | 3.668% | 1.55203
8 | Masa8 | 2.68 |  |  |  |  | 0.48 | 73.9 | 81.52 | 81.775 | 79.065 | 10.46 | 1.914992 | 0.1322962 | 1914.992 | 1322.962 | 381575115.1 | 381.5751 | 0.00118 | 0.00116 | 0.00116 | 0.001166667 | 357.56 | 6.294% | 1.60356
9 | Masa9 | 2.68 |  |  |  |  | 0.48 | 0 | 0 | 0 | 0 | 0 | 0 | 0 | 0 | 0 | 0 | 0 | 0 | 0 | 0 | 0
10 | Masa10 | 2.68 |  |  |  |  | 0.48 | 0 | 0 | 0 | 0 | 0 | 0 | 0 | 0 | 0 | 0 | 0 | 0 | 0 | 0 | 0
11 | Masa11 | 2.68 |  |  |  |  | 0.48 | 0 | 0 | 0 | 0 | 0 | 0 | 0 | 0 | 0 | 0 | 0 | 0 | 0 | 0 | 0
12 | Masa12 | 2.68 |  |  |  |  | 0.48 | 0 | 0 | 0 | 0 | 0 | 0 | 0 | 0 | 0 | 0 | 0 | 0 | 0 | 0 | 0
[7 empty] | X1 | X2 | diferencia | X1 | X2 | diferencia | X1 | X2 | diferencia
[6 empty] | M1 | -0.0003 | -0.0001166 | 0.0001834 | -0.0002 | -4.1e-05 | 0.000159 | -0.0002454 | -4.06e-05 | 0.0002048
[6 empty] | M2 | -0.000194 | -6.384e-05 | 0.00013016 | -0.00031052 | -0.000101 | 0.00020952 | -0.0002386 | -8.96e-05 | 0.000149
[6 empty] | M3 | 0.001459 | 0.001545 | 8.6e-05 | -0.000136 | -4.455e-05 | 9.145e-05 | -0.0001496 | -4.4e-05 | 0.0001056
[6 empty] | M4 | -0.000131 | -4.4e-05 | 8.7e-05 | -0.0001244 | -4.18e-05 | 8.26e-05 | -0.0001189 | -4.73e-05 | 7.16e-05
[6 empty] | M5 | -0.0001491 | -7.119e-05 | 7.791e-05 | -0.0001345 | -5.88e-05 | 7.57e-05 | -0.00020566 | -9.605e-05 | 0.00010961
[6 empty] | M6 | -0.000157 | -8.493e-05 | 7.207e-05 | -0.0001583 | -7.45e-05 | 8.38e-05 | -0.000177 | -8.42e-05 | 9.28e-05
[6 empty] | M7 | -0.0001569 | -9.83e-05 | 5.86e-05 | -0.0001759 | -8.88e-05 | 8.71e-05 | -0.00021018 | -0.00012317 | 8.701e-05
[6 empty] | M8 | -0.0001345 | -6.06e-05 | 7.39e-05 | -0.0001444 | -6.288e-05 | 8.152e-05 | -0.0001533 | -7.1525e-05 | 8.1775e-05
𝐸=〖𝑉𝑝〗^2∙(𝑝∙(1+𝑢)(1−2𝑢))/((1−𝑢))

## SSW_CalibrationCurve
Datos Curva Calibración
Mpa | 5 | 25 | 50 | 100 | 200 | 300 | 400
0.1 | 0.002347835 | 0.001995579 | 0.001782002 | 0.001569458 | 0.001371817
0.2 | 0.00233944 | 0.001984344 | 0.001771177 | 0.001559638 | 0.001363179
0.3 | 0.002324646 | 0.001964893 | 0.001752445 | 0.001542674 | 0.001348356 | 0.001244964 | 0.001177201
0.4 | 0.00230234 | 0.001935833 | 0.001724757 | 0.001517768 | 0.001326559 | 0.001225349 | 0.001159118
0.5 | 0.002270078 | 0.001895021 | 0.00168607 | 0.001483211 | 0.001296426 | 0.001198339 | 0.001134379
Mod. Poisson |  | 0.48 | TOF |  | 0.001166667
Interpolación para Poisson Dado
0.48 | 0.00227653 | 0.001903183 | 0.001693808 | 0.001490122 | 0.001302452 | 0.001203741 | 0.001139327
Interpolación para Módulo de Elasticidad
Mod. Elasticidad |  | 357.5559 | Mpa
|  |  | 0.00169 | 50.93
|  |  | 0.001593333 | 74.66
|  |  | 0.001216667 | 286.91
|  |  | 0.001173333 | 347.21
|  |  | 0.001176667 | 342.03
|  |  | 0.00119 | 321.33
|  |  | 0.001173333 | 347.21
|  |  | 0.001166667 | 357.56
\