## DetalleMediciones
| Fecha | Descripción | Contenido | Total Datos
Medición #1 | 2024-10-16 | Muestras obtenidas en laboratorio pavimentos para ensayo proctor |  | 7 Probetas
Medición #2 | 2024-11-13 | Muestras Obtenidas directamente en Obra |  | 9 Probetas
Medición #3 | 2024-11-30 | Muestras de verificación hechas por nosotros en el Laboratorio |  | 8 Probetas
Medición #4 | 2024-12-07 | Segunda Sesión muestras de verificación hechas por nosotrs |  | 8 Probetas
Cuadrícula #1 | 2024-12-08 | Cuadrícula de la parte superior no muy bien compactada y nueva (4x4 de 50 cm) | 3 bolazos por ubicación - No Onda P | 48 Mediciones
Cuadrícula #2 | 2024-12-08 | Cuadrícula Inferior con varios días dejadas y bien compactada (4x4 de 50 cm) | 3 bolazos por ubicación - No Onda P | 48 Mediciones
Cuadrícula #3 | 2024-12-08 | Cuadrícula intermedia ubicada en el medio de las dos (4x4 de 50 cm) | 1 bolazo por ubicación - No Onda P | 16 Mediciones

## Mediciones
MEDICIÓN #1
Datos Probetas | [11 empty] | Análisis Velocidad Onda P | [7 empty] | Mod. E Pelotazo
Probeta | Energía | Altura | Diámetro | Volumen | Masa | Densidad | Humedad | Den. Seca | GS | e | Saturación | Poisson | TV1 | TV2 | TV3 | TV4 | TV5 | TV prom | Mod E | TOF1 | TOF2 | TOF3 | TOF4 | TOF5 | TOF Prom | E1 | E2 | E3 | E4 | E5 | Mod E
- | Golpes | mm | mm | cm3 | g | g/cm3 | % | g/cm3 | - | - | % | - | us | us | us | us | us | us | Mpa | s | s | s | s | s | s | Mpa | Mpa | Mpa | Mpa | Mpa | Mpa
Masa 1 | 25 | 116.5 | 102 | 951.9544 | 1931.2 | 2.028669 | 13.87% | 1.781512 | 2.5 | 0.4033021 | 86%
Masa 2 | 25 | 117.7 | 101.8 | 957.992 | 1925 | 2.009411 | 16.54% | 1.724201 | 2.5 | 0.4499467 | 91.91%
Masa 3 | 25 | 116.9 | 101.1 | 938.4404 | 1837 | 1.957503 | 18.4% | 1.653342 | 2.5 | 0.5120892 | 89.81%
Masa 4 | 25 | 116.69 | 102.2 | 957.2499 | 1795.5 | 1.875686 | 10.37% | 1.69943 | 2.5 | 0.4710813 | 55.04%
Masa 5 | 25 | 118.3 | 101.5 | 957.2089 | 1943.5 | 2.030382 | 15.28% | 1.761251 | 2.5 | 0.4194453 | 91.08%
Masa 6 | 25 | 116.48 | 101.8 | 948.0621 | 1888.5 | 1.991958 | 17.34% | 1.697649 | 2.5 | 0.4726247 | 91.7%
Masa 7 | 25 | 115.88 | 101.5 | 937.6278 | 1918.5 | 2.046121 | 19.55% | 1.711551 | 2.5 | 0.4606634 | 106.1%
MEDICIÓN #2
Datos Probetas | [11 empty] | Análisis Velocidad Onda P | [7 empty] | Mod. E Pelotazo
Probeta | Energía | Altura | Diámetro | Volumen | Masa | Densidad | Humedad | Den. Seca | GS | e | Saturación | Poisson | TV1 | TV2 | TV3 | TV4 | TV5 | TV prom | Mod E | TOF1 | TOF2 | TOF3 | TOF4 | TOF5 | TOF Prom | E1 | E2 | E3 | E4 | E5 | Mod E
- | Golpes | mm | mm | cm3 | g | g/cm3 | % | g/cm3 | - | - | % | - | us | us | us | us | us | us | Mpa | s | s | s | s | s | s | Mpa | Mpa | Mpa | Mpa | Mpa | Mpa
Masa 1 | 25 | 116.6 | 102.7 | 965.8937 | 1886.25 | 1.952855 | 20.91% | 1.615153 | 2.5 | 0.5478415 | 95.41%
Masa 2 | 25 | 117.7 | 101.9 | 959.8751 | 1876.16 | 1.954588 | 17.26% | 1.666857 | 2.5 | 0.4998292 | 86.34%
Masa 3 | 25 | 116.3 | 101.2 | 935.4716 | 1771.46 | 1.893654 | 15.28% | 1.642631 | 2.5 | 0.5219482 | 73.2%
Masa 4 | 25 | 119 | 102 | 972.3826 | 1591.26 | 1.636455 | 9.853% | 1.489682 | 2.5 | 0.6782103 | 36.32%
Masa 1 | 56 | 119.6 | 101.8 | 973.4567 | 1936.8 | 1.989611 | 17.01% | 1.700322 | 2.5 | 0.4703096 | 90.44%
Masa 2 | 56 | 118 | 102.3 | 969.8915 | 1740.16 | 1.79418 | 11.03% | 1.615983 | 2.5 | 0.5470457 | 50.39%
Masa 3 | 56 | 116.8 | 101.9 | 952.5353 | 1903.78 | 1.998645 | 18.21% | 1.690738 | 2.5 | 0.478644 | 95.12%
Masa 4 | 56 | 118 | 101.7 | 958.5478 | 1839.59 | 1.919143 | 14.31% | 1.678892 | 2.5 | 0.4890771 | 73.15%
Masa 5 | 56 | 117.8 | 102 | 962.5771 | 1878.62 | 1.951657 | 21.07% | 1.611993 | 2.5 | 0.5508749 | 95.63%
MEDICIÓN #3
Datos Probetas | [11 empty] | Análisis Velocidad Onda P | [7 empty] | Mod. E Pelotazo | [11 empty] | Analisis Errores
Probeta | Energía | Altura | Diámetro | Volumen | Masa | Densidad | Humedad | Den. Seca | GS | e | Saturación | Poisson | TV1 | TV2 | TV3 | TV4 | TV5 | TV prom | Mod E | TOF1 | TOF2 | TOF3 | TOF4 | TOF5 | TOF Prom | E1 | E2 | E3 | E4 | E5 | Mod E | Diferencia | % Error
- | Golpes | mm | mm | cm3 | g | g/cm3 | % | g/cm3 | - | - | % | - | us | us | us | us | us | us | Mpa | s | s | s | s | s | s | Mpa | Mpa | Mpa | Mpa | Mpa | Mpa | Mpa | %
M1 - Mod | 25 | 117.0333 | 101 | 937.6531 | 1739.2 | 1.854844 | 11.84% | 1.658429 | 2.5 | 0.5074506 | 58.35% | 0.2 | 246.34 | 244.08 | 254.25 | 223.74 | 256.51 | 256.51 | 347.5045 | 0.001350014 | 0.001320013 | 0.001370014 | 0.001350014 | 0.001370014 | 0.001352014 | 212.1661 | 239.8889 | 196.5211 | 212.1661 | 196.5211 | 239.8889 | 107.6155 | 30.97%
M1 - Mod | 56 | 116.35 | 101 | 932.1784 | 1838.2 | 1.97194 | 11.81% | 1.763728 | 2.5 | 0.417452 | 70.7% | 0.34 | 308.49 | 341.26 | 341.26 | 359.34 | 368.38 | 343.746 | 146.7784 | 0.001400014 | 0.001340013 | 0.001390014 | 0.001310013 | 0.001290013 | 0.001346013 | 168.7287 | 173.9081 | 199.8052 | 265.9271 | 287.8751 | 219.2488 | -72.47046 | 49.37%
M2 - Mod | 56 | 116.5 | 101 | 933.3801 | 1722 | 1.844907 | 9.668% | 1.682269 | 2.5 | 0.4860882 | 49.72% | 0.12 | 243.9791 | 227.13 | 195.49 | 202.27 | 235.04 | 220.7818 | 496.8769 | 0.001330013 | 0.001280013 | 0.001270013 | 0.001250013 | 0.001260013 | 0.001278013 | 243.9791 | 298.8491 | 313.6115 | 344.024 | 328.8177 | 305.8563 | 191.0206 | 38.44%
M3 - Mod | 56 | 116.35 | 101 | 932.1784 | 1660.6 | 1.781419 | 8.071% | 1.648373 | 2.5 | 0.5166467 | 39.06% | 0.1 | 200.01 | 242.95 | 201.14 | 218.09 | 215.83 | 215.604 | 507.2538 | 0.001250013 | 0.001220012 | 0.001240012 | 0.001240012 | 0.001240012 | 0.001238012 | 351.579 | 395.8514 | 366.3365 | 366.3365 | 366.3365 | 369.288 | 137.9658 | 27.2%
M1 - Est | 25 | 116.5 | 101 | 933.3801 | 1542.2 | 1.652274 | 11.59% | 1.480678 | 2.5 | 0.6884158 | 42.09% | 0.11 | 527.71 | 461.04 | 482.51 | 500.59 | 498.33 | 494.036 | 89.38083 | 0.001920019 | 0.001870019 | 0.001860019 | 0.001900019 | 0.001930019 | 0.001896019 | 33.71472 | 39.5686 | 40.73937 | 36.05627 | 32.54395 | 36.52458 | 52.85624 | 59.14%
M2 - Est | 25 | 116.35 | 101 | 932.1784 | 1576.4 | 1.691093 | 13.46% | 1.490469 | 2.5 | 0.6773244 | 49.68% | 0.13 | 597.77 | 474.6 | 523.19 | 461.04 | 493.81 | 510.082 | 84.56898 | 0.001850019 | 0.001850019 | 0.001740017 | 0.001870019 | 0.001870019 | 0.001836018 | 41.65347 | 41.65347 | 59.12567 | 39.31102 | 39.31102 | 44.21093 | 40.35805 | 47.72%
M3 - Est | 25 | 116.5 | 101 | 933.3801 | 1627.8 | 1.743984 | 14.03% | 1.529434 | 2.5 | 0.6345911 | 55.26% | 0.16 | 491.55 | 491.55 | 517.54 | 553.7 | 586.47 | 491.55 | 91.99126 | 0.001410014 | 0.001400014 | 0.001370014 | 0.001420014 | 0.001520015 | 0.001424014 | 177.9721 | 183.0501 | 198.2839 | 172.8942 | 122.1147 | 122.1147 | -30.1234 | 32.75%
M4 - Est | 25 | 116.35 | 101 | 932.1784 | 1661.2 | 1.782062 | 15.16% | 1.547507 | 2.5 | 0.6155011 | 61.56% | 0.22 | 476.86 | 438.44 | 414.71 | 323.18 | 392.11 | 409.06 | 126.2801 | 0.001740017 | 0.001640016 | 0.001620016 | 0.001620016 | 0.001640016 | 0.001652017 | 56.49032 | 80.16643 | 84.90166 | 84.90166 | 80.16643 | 77.3253 | 48.9548 | 38.77%
MEDICIÓN #4
Datos Probetas | [11 empty] | Análisis Velocidad Onda P | [7 empty] | Mod. E Pelotazo | [11 empty] | Analisis Errores
Probeta | Energía | Altura | Diámetro | Volumen | Masa | Densidad | Humedad | Den. Seca | GS | e | Saturación | Poisson | TV1 | TV2 | TV3 | TV4 | TV5 | TV prom | Mod E | TOF1 | TOF2 | TOF3 | TOF4 | TOF5 | TOF Prom | E1 | E2 | E3 | E4 | E5 | Mod E | Diferencia | % Error
- | Golpes | mm | mm | cm3 | g | g/cm3 | % | g/cm3 | - | - | % | - | us | us | us | us | us | us | Mpa | s | s | s | s | s | s | Mpa | Mpa | Mpa | Mpa | Mpa | Mpa | Mpa | %
M4 - Mod | 56 | 116.5 | 101 | 933.3801 | 1896.2 | 2.031541 | 14.31% | 1.777242 | 2.5 | 0.4066738 | 87.96% | 0.46 | 342.39 | 291.54 | 249.73 | 368.38 | 240.69 | 298.546 | 66.912 | 0.001370014 | 0.001330013 | 0.001320013 | 0.001300013 | 0.001300013 | 0.001324013 | 167.3652 | 188.5794 | 193.8829 | 208.5228 | 208.5228 | 193.3746 | -126.4626 | 189%
M5 - Mod | 56 | 116.35 | 101 | 932.1784 | 1853.2 | 1.988032 | 17.28% | 1.695126 | 2.5 | 0.4748163 | 90.98% | 0.47 | 415.84 | 463.3 | 423.75 | 420.36 | 413.58 | 427.366 | 24.5216 | 0.001590016 | 0.001490015 | 0.001460015 | 0.001460015 | 0.001420014 | 0.001484015 | 76.37463 | 101.8942 | 117.8423 | 117.8423 | 139.1064 | 110.612 | -86.09035 | 351.1%
M6 - Mod | 56 | 116.35 | 101 | 932.1784 | 1805 | 1.936325 | 18.63% | 1.632178 | 2.5 | 0.5316953 | 87.62% | 0.46 | 574.04 | 996.66 | 1033.95 | 923.21 | 1048.64 | 915.3 | 6.767576 | 0.001600016 | 0.001600016 | 0.001530015 | 0.001530015 | 0.001620016 | 0.001576016 | 74.82233 | 74.82233 | 91.9365 | 91.9365 | 69.93257 | 80.69005 | -73.92247 | 1092%
M5 - Est | 25 | 116.35 | 101 | 932.1784 | 1748.2 | 1.875392 | 16.56% | 1.609005 | 2.5 | 0.5537554 | 74.74% | 0.4 | 397.76 | 418.1 | 400.02 | 389.85 | 402.28 | 401.602 | 73.45814 | 0.001680017 | 0.001700017 | 0.001680017 | 0.001660017 | 0.001710017 | 0.001686017 | 60.80739 | 55.97616 | 60.80739 | 65.63861 | 53.56055 | 59.35802 | 14.10012 | 19.19%
M6 - Est | 25 | 116.35 | 101 | 932.1784 | 1788.6 | 1.918732 | 19.47% | 1.60603 | 2.5 | 0.5566332 | 87.45% | 0.46 | 870.1 | 706.25 | 197.75 | 72.32 |  | 461.605 | 26.36666 | 0.002220022 | 0.001720017 | 0.001700017 | 0.001790018 | 0.002420024 | 0.00197002 | 8.388285 | 47.79882 | 50.37353 | 39.4575 |  | 36.50453 | -10.13788 | 38.45%
M2 - Mod | 25 | 116.35 | 101 | 932.1784 | 1781.4 | 1.911008 | 13.3% | 1.686719 | 2.5 | 0.4821674 | 68.95% | 0.32 | 364.99 | 287.02 | 303.97 | 238.43 | 250.86 | 289.054 | 216.3738 | 0.001420014 | 0.001420014 | 0.001400014 | 0.001390014 | 0.001400014 | 0.001406014 | 160.7542 | 160.7542 | 171.0798 | 176.2425 | 171.0798 | 167.9821 | 48.39175 | 22.36%
M3 - Mod | 25 | 116.35 | 101 | 932.1784 | 1808.4 | 1.939972 | 15.58% | 1.678485 | 2.5 | 0.4894385 | 79.57% | 0.44 | 283.63 | 277.98 | 296.06 | 363.86 | 279.11 | 300.128 | 89.96445 | 0.001480015 | 0.001520015 | 0.001500015 | 0.001510015 | 0.001570016 | 0.001516015 | 112.6322 | 96.08692 | 102.0746 | 98.52197 | 83.91169 | 98.64549 | -8.681037 | 9.649%
M4 - Mod | 25 | 116.35 | 101 | 932.1784 | 1746.2 | 1.873247 | 16.94% | 1.601955 | 2.5 | 0.5605935 | 75.52% | 0.4 | 448.61 | 480.25 | 359.34 | 479.12 | 418.1 | 437.084 | 61.94478 | 0.001480015 | 0.001420014 | 0.001460015 | 0.001460015 |  | 0.001455015 | 119.7445 | 151.1241 | 130.2043 | 130.2043 |  | 132.8193 | -70.87452 | 114.4%
𝐸=〖𝑉𝑝〗^2∙(𝑝∙(1+𝑢)(1−2𝑢))/((1−𝑢))

## CurvasCompactación
56 Golpes Mod
Humedad | Den. Seca
11.81% | 1.763728
9.668% | 1.682269
8.071% | 1.648373
14.31% | 1.777242
17.28% | 1.695126
18.63% | 1.632178
25 Golpes Mod
Humedad | Den. Seca
11.84% | 1.658429
13.3% | 1.686719
15.58% | 1.678485
16.94% | 1.601955