## ObtenciónProbetas
Cronograma Probetas |  |  |  | Datos Probeta Final
[%]
#Probeta | Nombre | Fecha | Humedad Objetivo | Altura Final Probeta | Masa Cilindro | Masa Cilindro + Suelo | Masa Probeta | Diametro
1 | Masa 1 | 2023-10-16 | 17% | 116.5 | 3577.8 | 5509 | 1931.2 | 102
2 | Masa 2 | 2023-10-16 | 19% | 117.7 | 3590.5 | 5515.5 | 1925 | 101.8
3 | Masa3 | 2023-10-16 | 21% | 116.9 | 3573 | 5410 | 1837 | 101.1 | Masa Alternativa
4 | Masa4 | 2023-10-16 | 15% | 116.69 | 3582 | 5377.5 | 1795.5 | 102.2 | 75.8
5 | Masa5 | 2023-10-16 | 17% | 118.3 | 3582.5 | 5526 | 1943.5 | 101.5
6 | Masa6 | 2023-10-16 | 19% | 116.48 | 3576 | 5464.5 | 1888.5 | 101.8 |  | Masa | 1912.05
7 | Masa7 | 2023-10-16 | 21% | 115.88 | 3504.5 | 5423 | 1918.5 | 101.5 |  | % Error | 0.009916114 | 0.9916114
8 | Masa8
9 | Masa9
10 | Masa10
11 | Masa11
12 | Masa12

## CurvaCompactaciónProbetas
Nombre | Análisis Humedad Final de Muestras | [8 empty] | Resultados Compactación
| [gr] | [gr] | [gr] | [gr] | [gr] | [gr] | [%] | [%] | [%] | g/cm3
Nombre | Masa Lata #1 | Masa Lata #2 | Lata + Humedo #1 | Lata + Humedo #2 | Lata + Seco #1 | Lata + Seco #2 | Humedad #1 | Humedad #2 | Humedad Final | Densidad Humeda Final | Densidad Seca Final
Masa 1 | 17.37 | 17.37 | 64.32 | 64.32 | 58.6 | 58.6 | 13.87% | 13.87% | 13.87% | 2.028669 | 1.781512
Masa 2 | 18.8 | 18.8 | 59.17 | 59.17 | 53.44 | 53.44 | 16.54% | 16.54% | 16.54% | 2.009411 | 1.724201
Masa3 | 17.72 | 17.72 | 58.78 | 58.78 | 52.4 | 52.4 | 18.4% | 18.4% | 18.4% | 1.957503 | 1.653342
Masa4 | 18.66 | 18.66 | 71.55 | 71.55 | 66.58 | 66.58 | 10.37% | 10.37% | 10.37% | 1.875686 | 1.69943
Masa5 | 17.91 | 17.91 | 62.27 | 62.27 | 56.39 | 56.39 | 15.28% | 15.28% | 15.28% | 2.030382 | 1.761251
Masa6 | 17.79 | 17.79 | 39.11 | 39.11 | 35.96 | 35.96 | 17.34% | 17.34% | 17.34% | 1.991958 | 1.697649
Masa7 | 19.04 | 19.04 | 51.82 | 51.82 | 46.46 | 46.46 | 19.55% | 19.55% | 19.55% | 2.046121 | 1.711551
Masa8 | 18.91 |  | 63.44 |  | 57.49 |  | 15.42%
Masa9 | [11 empty] | Optimo
Masa10 | [11 empty] | 13.84%
Masa11 | [11 empty] | 1.773905814
Masa12
[9 empty] | 13.87% |  | 1.781512
[9 empty] | 16.54% |  | 1.724201
[9 empty] | 18.4% |  | 1.653342
[9 empty] | 10.37% |  | 1.69943
[9 empty] | 15.28% |  | 1.761251
[9 empty] | 17.34% |  | 1.697649

## ProcesamientoDatos
Probeta |  | Obtención Poisson | [5 empty] | Módulo de Young por Velocidad de Onpa p | [10 empty] | Mod. E Pelotazo |  |  |  |  | % Error
# | Nombre | Vt | Vs | Vv | Vw | Saturación | nu | TV1 | TV2 | TV3 | TV prom | Altura | densidad | Vp | densidad | Vp | E Vp | E Vp | TOF1 | TOF2 | TOF3 | TOF Prom | E | % Error
[11 empty] | (us) | (cm) | g/cm3 | (cm/us) | (kg/m3) | (m/s) | Pa | Mpa |  |  |  |  | MPA
1 | Masa 1 | 951.9544 |  |  |  |  | 0.48 | 144.48 | 163.52 | 144.48 | 150.8267 | 11.65 | 2.028669 | 0.07724098 | 2028.669 | 772.4098 | 137792332.0 | 137.7923 | 0.00144 | 0.00146 | 0.00146 | 0.001453333 | 50 | 63.71%
2 | Masa 2 | 957.992 |  |  |  |  | 0.48 | 160 | 140 | 150 | 150 | 11.77 | 2.009411 | 0.07846667 | 2009.411 | 784.6667 | 140850244.2 | 140.8502 | 0.00196 | 0.00195 | 0.00201 | 0.001973333 | 74 | 47.46%
3 | Masa3 | 938.4404 |  |  |  |  | 0.48 | 0 | 0 | 0 | 0 | 11.69 | 1.957503 | 0 | 1957.503 | 0 | 0 | 0 | 0.00229 | 0.00231 | 0.00227 | 0.00229
4 | Masa4 | 957.2499 |  |  |  |  | 0.48 | 0 | 0 | 0 | 0 | 11.669 | 1.875686 | 0 | 1875.686 | 0 | 0 | 0 | 0.00135 | 0.00125 | 0.00127 | 0.00129
5 | Masa5 | 957.2089 |  |  |  |  | 0.48 | 0 | 0 | 0 | 0 | 11.83 | 2.030382 | 0 | 2030.382 | 0 | 0 | 0 | 0.00196 | 0.00173 | 0.00173 | 0.001806667
6 | Masa6 | 948.0621 |  |  |  |  | 0.48 | 0 | 0 | 0 | 0 | 11.648 | 1.991958 | 0 | 1991.958 | 0 | 0 | 0 | 0.00216 | 0.00214 | 0.00214 | 0.002146667
7 | Masa7 | 937.6278 |  |  |  |  | 0.48 | 0 | 0 | 0 | 0 | 11.588 | 2.046121 | 0 | 2046.121 | 0 | 0 | 0 | 0.00247 | 0.00247 | 0.00249 | 0.002476667
8 | Masa8 | 0 |  |  |  |  | 0.48 | 0 | 0 | 0 | 0 | 0 | 0 | 0 | 0 | 0 | 0 | 0 | 0 | 0 | 0 | 0
9 | Masa9 | 0 |  |  |  |  | 0.48 | 0 | 0 | 0 | 0 | 0 | 0 | 0 | 0 | 0 | 0 | 0 | 0 | 0 | 0 | 0
10 | Masa10 | 0 |  |  |  |  | 0.48 | 0 | 0 | 0 | 0 | 0 | 0 | 0 | 0 | 0 | 0 | 0 | 0 | 0 | 0 | 0
11 | Masa11 | 0 |  |  |  |  | 0.48 | 0 | 0 | 0 | 0 | 0 | 0 | 0 | 0 | 0 | 0 | 0 | 0 | 0 | 0 | 0
12 | Masa12 | 0 |  |  |  |  | 0.48 | 0 | 0 | 0 | 0 | 0 | 0 | 0 | 0 | 0 | 0 | 0 | 0 | 0 | 0 | 0
𝐸=〖𝑉𝑝〗^2∙(𝑝∙(1+𝑢)(1−2𝑢))/((1−𝑢))

## SSW_CalibrationCurve
Datos Curva Calibración
Mpa | 5 | 25 | 50 | 100 | 200
0.1 | 0.002347835 | 0.001995579 | 0.001782002 | 0.001569458 | 0.001371817
0.2 | 0.00233944 | 0.001984344 | 0.001771177 | 0.001559638 | 0.001363179
0.3 | 0.002324646 | 0.001964893 | 0.001752445 | 0.001542674 | 0.001348356
0.4 | 0.00230234 | 0.001935833 | 0.001724757 | 0.001517768 | 0.001326559
0.5 | 0.002270078 | 0.001895021 | 0.00168607 | 0.001483211 | 0.001296426
Mod. Poisson |  | 0.48 | TOF |  | 0.001973333
Interpolación para Poisson Dado
0.48 | 0.00227653 | 0.001903183 | 0.001693808 | 0.001490122 | 0.001302452
Interpolación para Módulo de Elasticidad
Mod. Elasticidad |  | 21.24209 | Mpa
|  |  | 0.001453333 | 119.6
0.001973333
0.00229
0.00129
0.001806667
0.002146667
0.002476667