## ObtenciónProbetas
Cronograma Probetas |  |  |  | Datos Probeta Final |  |  |  |  | Verificación Curvas de Compactación | [6 empty] | Datos Humedad Actual |  |  |  | Datos Probetas Objetivo | [14 empty] | Curva de Compactación
[8 empty] | cm3 |  |  |  |  | gramos | mm | cm3 | [10 empty] | g/cm3 | % |  |  |  |  | gramos | gramos
#Probeta | Nombre | Fecha | Golpes | Altura Final Probeta | Masa Probeta | Diametro | Altura 2 | Volumen | #Probeta | Nombre | Fecha | Altura Cilindro | Masa Cilindro + Base - Sin Anillo | Diametro | Volumen | m Tarro | Tarro + Humeda | Tarro + Seca | Humedad | #Probeta | Nombre | Fecha | Golpes | Proctor | # Cilindro | Densidad Seca Obj. | Humedad Objetivo | Densidad Bulk Objetivo | Masa Humeda Obj. | Masa Seca Objetivo | Masa Agua Objetivo | Masa Humeda A pesar | Agua Adicional | Verificacion Densidad | Masa Suelo + Cilindro | Masa Cilindro | Masa Suelo | Volumen | Densidad Bulk | Humedad Obtenida | %Error Densidad | %Error Humedad
1 | Masa 1 - 25 | 2023-11-11 | 25 | 116.6 | 1886.25 | 102.7 | 118.5 | 973.7633 | 1 | Cilindro #1 | 2023-11-30 | 130 | 3579 | 101 | 1041.54 | 62.68 | 361.47 | 353.09 | 2.886% | 1 | M1 - 25 - Mod | 2023-11-30 | 20 | Modificado | Cilindro #1 | 1.7 | 14% | 1.938 | 2018.505 | 1770.618 | 247.8865 | 1821.711 | 196.794 | 1.938 | 5318.2 | 3579 | 1739.2 | 1041.54 | 1.669835 | 11.84% | 13.84% | 15.4%
2 | Masa 2 - 25 | 2023-11-11 | 25 | 117.7 | 1876.16 | 101.9 | 118 | 961.0984 | 2 | Cilindro #2 | 2023-11-30 |  |  |  |  | Masa Mediciones 1 |  |  |  | 2 | M1 - 56 - Mod | 2023-11-30 | 20 | Modificado | Cilindro #4 | 1.86 | 12% | 2.0832 | 1941.914 | 1733.852 | 208.0622 | 1783.883 | 158.0306 | 2.0832 | 5415.8 | 3577.6 | 1838.2 | 932.1784 | 1.97194 | 11.81% | 5.341% | 1.623%
3 | Masa3 - 25 | 2023-11-11 | 25 | 116.3 | 1771.46 | 101.2 | 116 | 934.2651 | 3 | Cilindro #3 | 2023-11-30 | 116.5 | 3584.6 | 101 | 933.3801 | 68.67 | 386.72 | 368.69 | 6.01% | 3 | M2 - 56 - Mod | 2023-11-30 | 56 | Modificado | Cilindro #3 | 1.9 | 10% | 2.09 | 1950.764 | 1773.422 | 177.3422 | 1824.596 | 126.1688 | 2.09 | 5299.6 | 3577.6 | 1722 | 932.1784 | 1.847286 | 9.668% | 11.61% | 3.322%
4 | Masa4 - 25 | 2023-11-11 | 25 | 119 | 1591.26 | 102 | 118.6 | 970.7484 | 4 | Cilindro #4 | 2023-11-30 | 116.35 | 3577.6 | 101 | 932.1784 |  |  |  |  | 4 | M3 - 56 - Mod | 2023-11-30 | 56 | Modificado | Cilindro #4 | 1.95 | 8% | 2.106 | 1963.168 | 1817.748 | 145.4198 | 1870.2 | 92.96734 | 2.106 | 5245.2 | 3584.6 | 1660.6 | 933.3801 | 1.779125 | 8.071% | 15.52% | 0.8914%
5 | Masa 1 - 56 | 2023-11-11 | 56 | 119.6 | 1936.8 | 101.8 | 118 | 966.9452 | [11 empty] | 5 | M1 - 25 - Est | 2023-11-30 | 25 | Estándar | Cilindro #3 | 1.6 | 12% | 1.792 | 1672.617 | 1493.408 | 179.209 | 1536.502 | 136.1156 | 1.792 | 5119.8 | 3577.6 | 1542.2 | 932.1784 | 1.654404 | 11.59% | 7.678% | 3.425%
6 | Masa 2 - 56 | 2023-11-11 | 56 | 118 | 1740.16 | 102.3 | 117.9 | 969.4805 | [11 empty] | 6 | M2 - 25 - Est | 2023-11-30 | 25 | Estándar | Cilindro #4 | 1.75 | 14% | 1.995 | 1859.696 | 1631.312 | 228.3837 | 1678.385 | 181.311 | 1.995 | 5161 | 3584.6 | 1576.4 | 933.3801 | 1.688915 | 13.46% | 15.34% | 3.854%
7 | Masa 3 - 56 | 2023-11-11 | 56 | 116.8 | 1903.78 | 101.9 | 116.7 | 952.1276 | [11 empty] | 7 | M3 - 25 - Est | 2023-11-30 | 25 | Estándar | Cilindro #3 | 1.7 | 15% | 1.955 | 1824.758 | 1586.746 | 238.0119 | 1632.533 | 192.2252 | 1.955 | 5205.4 | 3577.6 | 1627.8 | 932.1784 | 1.746232 | 14.03% | 10.68% | 6.48%
8 | Masa 4 - 56 | 2023-11-11 | 56 | 118 | 1839.59 | 101.7 | 117.5 | 956.517 | [5 empty] | 20 | [5 empty] | 8 | M4 - 25 - Est | 2023-11-30 | 25 | Estándar | Cilindro #4 | 1.6 | 16% | 1.856 | 1730.123 | 1491.485 | 238.6377 | 1534.523 | 195.5997 | 1.856 | 5245.8 | 3584.6 | 1661.2 | 933.3801 | 1.779768 | 15.16% | 4.107% | 5.269%
[14 empty] | 20 | [28 empty] | Masa Probeta |  | Diff Masa
9 | Masa 5 - 56 | 2023-11-11 | 56 | 117.8 | 1878.62 | 102 | 118.1 | 963.8028 | [5 empty] | 20 | [5 empty] | 9 | M4 - 56 - Mod | 2023-12-07 | 56 | Modificado | Cilindro #3 | 1.82 | 14.5% | 2.0839 | 1945.071 | 1698.752 | 246.319 | 1747.771 | 197.3002 | 2.0839 | 5475 | 3584.6 | 1890.4 | 932.1784 | 2.027938 | 14.31% | 2.685% | 1.32% | 1896.2 | M4 - 56 - Mod | -5.8
10 | [13 empty] | 20 | [5 empty] | 10 | M5 - 56 - Mod | 2023-12-07 | 56 | Modificado | Cilindro #4 | 1.765 | 17% | 2.06505 | 1924.995 | 1645.295 | 279.7001 | 1692.771 | 232.2239 | 2.06505 | 5476.4 | 3577.6 | 1898.8 | 932.1784 | 2.036949 | 17.28% | 1.361% | 1.643% | 1853.2 | M5 - 56 - Mod | 45.6 | Recortada
11 | [13 empty] | 20 | [5 empty] | 11 | M6 - 56 - Mod | 2023-12-07 | 56 | Modificado | Cilindro #1 | 1.68 | 19% | 1.9992 | 1866.014 | 1568.079 | 297.9349 | 1613.327 | 252.6868 | 1.9992 | 5415.8 | 3579 | 1836.8 | 932.1784 | 1.970438 | 18.63% | 1.439% | 1.924% | 1805 | M6 - 56 - Mod | 31.8 | Recortada
12 | [13 empty] | 23 | [5 empty] | 12 | M5 - 25 - Est | 2023-12-07 | 25 | Estándar | Cilindro #2 | 1.65 | 17% | 1.9305 | 1799.57 | 1538.094 | 261.476 | 1582.477 | 217.0932 | 1.9305 | 5323.4 | 3575.2 | 1748.2 | 932.1784 | 1.875392 | 16.56% | 2.855% | 2.612% | 1745.8 | M5 - 25 - Est | 2.4
[14 empty] | 23 | [5 empty] | 13 | M6 - 25 - Est | 2023-12-07 | 25 | Estándar | Cilindro #5 | 1.63 | 20% | 1.956 | 1825.692 | 1521.41 | 304.2819 | 1565.311 | 260.3805 | 1.956 | 5363.4 |  | 5363.4 | 932.1784 | 1.918732 | 19.47% | 1.905% | 2.648% | 1788.6 | M6 - 25 - Est
[14 empty] | 23 | [5 empty] | 14 | M7 - 25 - Est | 2023-12-07 | 25 | Estándar |  | 1.55 | 22% | 1.891 | 1762.749 | 1444.876 | 317.8728 | 1486.569 | 276.1798 | 1.891 | [9 empty] | M7 - 25 - Est | 0
[14 empty] | 23 | [5 empty] | 15 | M2 - 25 - Mod | 2023-12-07 | 25 | Modificado | Cilindro #6 | 1.75 | 14% | 1.995 | 1862.093 | 1633.415 | 228.6781 | 1680.549 | 181.5447 | 1.995 | 5346.8 | 3573.4 | 1773.4 | 932.1784 | 1.902426 | 13.3% | 4.64% | 5.019% | 1781.4 | M2 - 25 - Mod | -8
[14 empty] | 23 | [5 empty] | 16 | M3 - 25 - Mod | 2023-12-07 | 25 | Modificado | Cilindro #7 | 1.72 | 16% | 1.9952 | 1859.882 | 1603.347 | 256.5355 | 1649.613 | 210.2697 | 1.9952 | 5390 | 3573 | 1817 | 932.1784 | 1.949198 | 15.58% | 2.306% | 2.633% | 1808.4 | M3 - 25 - Mod | 8.6
[14 empty] | 27 | [5 empty] | 17 | M4 - 25 - Mod | 2023-12-07 | 25 | Modificado | Cilindro #8 | 1.66 | 18% | 1.9588 | 1828.305 | 1549.411 | 278.894 | 1594.12 | 234.1846 | 1.9588 | 5378.8 | 3576.8 | 1802 | 932.1784 | 1.933106 | 16.94% | 1.312% | 5.916% | 1746.2 | M4 - 25 - Mod | 55.8 | Recortada
27
27
27

## CurvaCompactaciónProbetas
Nombre | Análisis Humedad Final de Muestras | [8 empty] | Resultados Compactación
| [gr] | [gr] | [gr] | [gr] | [gr] | [gr] | [%] | [%] | [%] | g/cm3 |  | Data
Nombre | Masa Lata #1 | Masa Lata #2 | Lata + Humedo #1 | Lata + Humedo #2 | Lata + Seco #1 | Lata + Seco #2 | Humedad #1 | Humedad #2 | Humedad Final | Densidad Humeda Final | Densidad Seca Final | 11.03% | 1.617354 |  | 10.37% | 1.710352
Masa 1 - 25 | 18.25 | 18.28 | 33.69 | 56.36 | 31.02 |  | 20.91% |  | 20.91% | 1.937072 | 1.602099 | 14.31% | 1.686036 |  | 14.02% | 1.831384442
Masa 2 - 25 | 17.2 | 16.46 | 27.05 | 62.86 | 25.6 |  | 17.26% |  | 17.26% | 1.9521 | 1.664735 | 17.01% | 1.723377 |  | 15.28% | 1.814001
Masa3 - 25 | 19.3 | 16.8 | 31.37 | 53.78 | 29.77 |  | 15.28% |  | 15.28% | 1.8961 | 1.644753 | 18.21% | 1.692187 |  | 17.34% | 1.73708
Masa4 - 25 | 16.79 |  | 45.11 |  | 42.57 |  | 9.853% |  | 9.853% | 1.63921 | 1.49219 | 21.07% | 1.607899 |  | 18.4% | 1.653342
Masa 1 - 56 | 18.9 | 18.72 | 52.05 | 56.68 | 47.23 |  | 17.01% |  | 17.01% | 2.003009 | 1.711772
Masa 2 - 56 | 15.26 | 15.26 | 47.58 | 48.57 | 44.37 |  | 11.03% |  | 11.03% | 1.794941 | 1.616668
Masa 3 - 56 | 18.93 | 18.94 | 33.47 | 54.45 | 31.23 |  | 18.21% |  | 18.21% | 1.999501 | 1.691462 | Manual Points
Masa 4 - 56 | 17.77 | 17.78 | 37.9 | 50.86 | 35.38 |  | 14.31% |  | 14.31% | 1.923217 | 1.682457 | 1.65 | 17%
Masa 5 - 56 | 18.7 | 18.71 | 49.9 | 69.81 | 44.47 |  | 21.07% |  | 21.07% | 1.949175 | 1.609943 | 1.55 | 19%
0 | [11 empty] | 1.5 | 21%
0
0
Nombre | Análisis Humedades Objetivo | [8 empty] | Resultados Compactación
| [gr] | [gr] | [gr] | [gr] | [gr] | [gr] | [%] | [%] | [%] | g/cm3
Nombre | Masa Lata #1 | Masa Lata #2 | Lata + Humedo #1 | Lata + Humedo #2 | Lata + Seco #1 | Lata + Seco #2 | Humedad #1 | Humedad #2 | Humedad Final | Densidad Humeda Final | Densidad Seca Final
M1 - 25 - Mod | 17.6 |  | 62.74 |  | 57.96 |  | 11.84% |  | 11.84% | 1.669835 | 1.493011
M1 - 56 - Mod | 17.35 |  | 64.42 |  | 59.45 |  | 11.81% |  | 11.81% | 1.97194 | 1.763728
M2 - 56 - Mod | 17.77 | 18.99 | 54.8 | 83.62 | 51.56 | 77.88 | 9.589% | 9.747% | 9.668% | 1.847286 | 1.684438
M3 - 56 - Mod | 16.58 | 18.86 | 61.31 | 87.19 | 58 | 82.04 | 7.991% | 8.151% | 8.071% | 1.779125 | 1.646251
M1 - 25 - Est | 16.88 |  | 57.61 |  | 53.38 |  | 11.59% |  | 11.59% | 1.654404 | 1.482587 |  |  | 56 Modificado
M2 - 25 - Est | 16.61 | 19.07 | 59.45 | 70.9 | 54.41 | 64.7 | 13.33% | 13.59% | 13.46% | 1.688915 | 1.48855 |  |  | Humedades | Densidad
M3 - 25 - Est | 17.88 | 17.74 | 65.75 | 68.79 | 59.87 | 62.5 | 14% | 14.05% | 14.03% | 1.746232 | 1.531406 |  |  | 8.071% | 1.646251
M4 - 25 - Est | 18.6 | 17.11 |  | 42.79 | 73.56 | 39.41 |  | 15.16% | 15.16% | 1.779768 | 1.545515 |  |  | 9.668% | 1.684438
[14 empty] | 11.81% | 1.763728
M4 - 56 - Mod | 17.73 | 18.95 | 46.25 | 40.09 | 42.68 | 37.5 | 14.31% | 13.96% | 14.31% | 2.027938 | 1.77409 |  |  | 14.31% | 1.77409
M5 - 56 - Mod | 16.69 | 17.47 | 44.45 | 44.85 | 40.36 | 41.05 | 17.28% | 16.12% | 17.28% | 2.036949 | 1.736837 |  |  | 17.28% | 1.736837
M6 - 56 - Mod | 17.77 | 19.11 | 51.07 | 47.32 | 45.85 | 42.88 | 18.59% | 18.68% | 18.63% | 1.970438 | 1.660934 |  |  | 18.63% | 1.660934
M5 - 25 - Est | 19.43 | 18.18 | 53.05 | 52.82 | 48.13 | 48.05 | 17.14% | 15.97% | 16.56% | 1.875392 | 1.609005
M6 - 25 - Est | 17.23 |  | 61.9 |  | 54.62 |  | 19.47% |  | 19.47% | 1.918732 | 1.60603 |  |  | 25 Modificado
[14 empty] | Humedades | Densidad
M2 - 25 - Mod | 18.46 | 18.91 | 57.48 | 52.29 | 52.81 | 48.45 | 13.6% | 13% | 13.3% | 1.902426 | 1.679144 |  |  | 11.84% | 1.658429
M3 - 25 - Mod | 18.82 |  | 58.66 |  | 53.29 |  | 15.58% |  | 15.58% | 1.949198 | 1.686467 |  |  | 13.3% | 1.679144
M4 - 25 - Mod | 18.18 | 19.11 | 63.2 | 56.12 | 56.68 | 50.84 | 16.94% | 16.64% | 16.94% | 1.933106 | 1.653145 |  |  | 15.58% | 1.686467
[14 empty] | 16.94% | 1.653145
25 Estándar
[14 empty] | Humedades | Densidad
[14 empty] | 11.59% | 1.482587
[14 empty] | 13.46% | 1.48855
[14 empty] | 14.03% | 1.531406
[14 empty] | 15.16% | 1.545515
[14 empty] | 16.56% | 1.609005
[14 empty] | 19.47% | 1.60603

## ProcesamientoDatos
Probeta |  | Saturación | [5 empty] | Módulo de Young por Velocidad de Onpa p | [10 empty] | Mod. E Pelotazo |  |  |  |  | % Error
# | Nombre | gamma d | gamma b | GS | e | Saturacion | nu | TV1 | TV2 | TV3 | TV prom | Altura | densidad | Vp | densidad | Vp | E Vp | E Vp | TOF1 | TOF2 | TOF3 | TOF Prom | E | % Error
[8 empty] | s | s | s | us | (cm) | g/cm3 | (cm/us) | (kg/m3) | (m/s) | Pa | Mpa |  |  |  |  | MPA
1 | Masa 1 - 25 | 1.602099 | 1.937072 | 2.5 | 0.5604525 | 93.27% | 0.48 | -0.00311315 | -0.0002373 | -0.00021018 | 1186.877 | 11.66 | 1.937072 | 0.009824104 | 1937.072 | 98.24104 | 2128384.7 | 2.128385 | 0.00214 | 0.00215 | 0.00216 | 0.00215 | 15.72566 | 638.9%
2 | Masa 2 - 25 | 1.664735 | 1.9521 | 2.5 | 0.5017406 | 86.01% | 0.46 | -0.00016272 | -0.00014577 | -0.0001469 | 151.7967 | 11.77 | 1.9521 | 0.07753793 | 1952.1 | 775.3793 | 253851407.1 | 253.8514 | 0.00186 | 0.00193 | 0.00188 | 0.00189 | 36.19416 | 85.74%
3 | Masa3 - 25 | 1.644753 | 1.8961 | 2.5 | 0.5199852 | 73.47% | 0.4 | -0.00012656 | -0.00015142 | -0.00018306 | 153.68 | 11.63 | 1.8961 | 0.07567673 | 1896.1 | 756.7673 | 506748808.8 | 506.7488 | 0.00149 | 0.00157 | 0.0015 | 0.00152 | 120.6635 | 76.19%
4 | Masa4 - 25 | 1.49219 | 1.63921 | 2.5 | 0.6753898 | 36.47% | 0.1 | 0 | 0 | 0 | 0 | 11.9 | 1.63921 | 0 | 1639.21 | 0 | 0 | 0 | 0.00159 | 0.00161 | 0.00162 | 0.001606667 | 89.12136
5 | Masa 1 - 56 | 1.711772 | 2.003009 | 2.5 | 0.4604748 | 92.37% | 0.48 | -0.00028702 | -0.00031075 | -0.00032318 | 306.9833 | 11.96 | 2.003009 | 0.03895977 | 2003.009 | 389.5977 | 34612584.2 | 34.61258 | 0.00164 | 0.00164 | 0.00174 | 0.001673333 | 73.37134 | 112%
6 | Masa 2 - 56 | 1.616668 | 1.794941 | 2.5 | 0.5463901 | 50.45% | 0.12 | -0.00011978 | -0.00016159 | -0.00015707 | 324.31 | 11.8 | 1.794941 | 0.03638494 | 1794.941 | 363.8494 | 229848865.5 | 229.8489 | 0.00133 | 0.00138 | 0.00137 | 0.00136 | 202.0568 | 12.09%
7 | Masa 3 - 56 | 1.691462 | 1.999501 | 2.5 | 0.4780111 | 95.25% | 0.48 | -0.00026103 | -0.00027572 | -0.00027346 | 270.07 | 11.68 | 1.999501 | 0.04324805 | 1999.501 | 432.4805 | 42576796.4 | 42.5768 | 0.00166 | 0.00167 | 0.00167 | 0.001666667 | 74.94634 | 76.03%
8 | Masa 4 - 56 | 1.682457 | 1.923217 | 2.5 | 0.4859223 | 73.62% | 0.4 | -9.04e-05 | -9.379e-05 | -8.588e-05 | 256.5104 | 11.8 | 1.923217 | 0.04600203 | 1923.217 | 460.0203 | 189928079.5 | 189.9281 | 0.00143 | 0.00148 | 0.0014 | 0.001436667 | 163.0559 | 14.15%
9 | Masa 5 - 56 | 1.609943 | 1.949175 | 2.5 | 0.5528497 | 95.28% | 0.48 | -0.00036273 | -0.00030058 | -0.00025764 | 306.9833 | 11.78 | 1.949175 | 0.03837342 | 1949.175 | 383.7342 | 32676092.8 | 32.67609 | 0.00233 | 0.0023 | 0.00235 | 0.002326667 | 5.767349 | 82.35%
10 | 0 | [5 empty] | 0.48 | 0 | 0 | 0 | 0 | 0 | 0 | 0 | 0 | 0 | 0 | 0
11 | 0 | [5 empty] | 0.48 | 0 | 0 | 0 | 0 | 0 | 0 | 0 | 0 | 0 | 0 | 0
12 | 0 | [5 empty] | 0.48 | 0 | 0 | 0 | 0 | 0 | 0 | 0 | 0 | 0 | 0 | 0
[12 empty] | 276.8504 | 251.9904 | 324.31
seca
1.71
1.66
𝐸=〖𝑉𝑝〗^2∙(𝑝∙(1+𝑢)(1−2𝑢))/((1−𝑢))

## SSW_CalibrationCurve
Datos Curva Calibración
Mpa | 5 | 25 | 50 | 100 | 200
0.1 | 0.002347835 | 0.001995579 | 0.001782002 | 0.001569458 | 0.001371817
0.2 | 0.00233944 | 0.001984344 | 0.001771177 | 0.001559638 | 0.001363179
0.3 | 0.002324646 | 0.001964893 | 0.001752445 | 0.001542674 | 0.001348356
0.4 | 0.00230234 | 0.001935833 | 0.001724757 | 0.001517768 | 0.001326559
0.5 | 0.002270078 | 0.001895021 | 0.00168607 | 0.001483211 | 0.001296426
Mod. Poisson |  | 0.12 | TOF |  | 0.00136
Interpolación para Poisson Dado
0.12 | 0.002346156 | 0.001993332 | 0.001779837 | 0.001567494 | 0.00137009
Interpolación para Módulo de Elasticidad
Mod. Elasticidad |  | 205.1112 | Mpa
191.3323
93.28225
|  |  | 0.00215 | 15.72566
|  |  | 0.00189 | 36.19416
|  |  | 0.00152 | 120.6635
|  |  | 0.001606667 | 89.12136
|  |  | 0.001673333 | 73.37134
|  |  | 0.00136 | 202.0568
|  |  | 0.001666667 | 74.94634
|  |  | 0.001436667 | 163.0559
|  |  | 0.002326667 | 5.767349

## ObtenciónProbetasJuanCa
Verificación Curvas de Compactación | [6 empty] | Datos Humedad Actual |  |  |  | Datos Probetas Objetivo | [14 empty] | Curva de Compactación
|  |  |  | gramos | mm | cm3 | [10 empty] | g/cm3 | % |  |  |  |  | gramos | gramos
#Probeta | Nombre | Fecha | Altura Cilindro | Masa Cilindro + Base - Sin Anillo | Diametro | Volumen | m Tarro | Tarro + Humeda | Tarro + Seca | Humedad | #Probeta | Nombre | Fecha | Golpes | Proctor | # Cilindro | Densidad Seca Obj. | Humedad Objetivo | Densidad Bulk Objetivo | Masa Humeda Obj. | Masa Seca Objetivo | Masa Agua Objetivo | Masa Humeda A pesar | Agua Adicional | Verificacion Densidad | Masa Suelo + Cilindro | Masa Cilindro | Masa Suelo | Volumen | Densidad Bulk | Humedad Obtenida | %Error Densidad | %Error Humedad
1 | Cilindro #1 | 2023-11-30 | 117.0333 | 3579 | 101 | 937.6531 | 68.3 | 286.92 | 268.88 | 8.994% | 1 | M1 - 25 - Mod | 2023-11-30 | 25 | Modificado | Cilindro #1 | 1.8 | 12% | 2.016 | 1890.309 | 1687.776 | 202.5331 | 1839.573 | 50.73593 | 2.016 | 5318.2 | 3579 | 1739.2 | 937.6531 | 1.854844 | 11.84% | 7.994% | 1.305%
2 | Cilindro #2 | 2023-11-30 |  |  |  |  | Masa Mediciones 1 |  |  |  | 2 | M1 - 56 - Mod | 2023-11-30 | 56 | Modificado | Cilindro #4 | 1.86 | 12% | 2.0832 | 1941.914 | 1733.852 | 208.0622 | 1889.793 | 52.12101 | 2.0832 | 5415.8 | 3577.6 | 1838.2 | 932.1784 | 1.97194 | 11.81% | 5.341% | 1.623%
3 | Cilindro #3 | 2023-11-30 | 116.5 | 3584.6 | 101 | 933.3801 | 68.67 | 386.72 | 368.69 | 6.01% | 3 | M2 - 56 - Mod | 2023-11-30 | 56 | Modificado | Cilindro #3 | 1.9 | 10% | 2.09 | 1950.764 | 1773.422 | 177.3422 | 1932.922 | 17.84209 | 2.09 | 5299.6 | 3577.6 | 1722 | 932.1784 | 1.847286 | 9.668% | 11.61% | 3.322%
4 | Cilindro #4 | 2023-11-30 | 116.35 | 3577.6 | 101 | 932.1784 |  |  |  |  | 4 | M3 - 56 - Mod | 2023-11-30 | 56 | Modificado | Cilindro #4 | 1.95 | 8% | 2.106 | 1963.168 | 1817.748 | 145.4198 | 1981.235 | -18.06692 | 2.106 | 5245.2 | 3584.6 | 1660.6 | 933.3801 | 1.779125 | 8.071% | 15.52% | 0.8914%
[11 empty] | 5 | M1 - 25 - Est | 2023-11-30 | 25 | Estándar | Cilindro #3 | 1.6 | 12% | 1.792 | 1672.617 | 1493.408 | 179.209 | 1627.724 | 44.89308 | 1.792 | 5119.8 | 3577.6 | 1542.2 | 932.1784 | 1.654404 | 11.59% | 7.678% | 3.425%
[11 empty] | 6 | M2 - 25 - Est | 2023-11-30 | 25 | Estándar | Cilindro #4 | 1.75 | 14% | 1.995 | 1859.696 | 1631.312 | 228.3837 | 1778.031 | 81.66483 | 1.995 | 5161 | 3584.6 | 1576.4 | 933.3801 | 1.688915 | 13.46% | 15.34% | 3.854%
[11 empty] | 7 | M3 - 25 - Est | 2023-11-30 | 25 | Estándar | Cilindro #3 | 1.7 | 15% | 1.955 | 1824.758 | 1586.746 | 238.0119 | 1729.457 | 95.30129 | 1.955 | 5205.4 | 3577.6 | 1627.8 | 932.1784 | 1.746232 | 14.03% | 10.68% | 6.48%
[11 empty] | 8 | M4 - 25 - Est | 2023-11-30 | 25 | Estándar | Cilindro #4 | 1.6 | 16% | 1.856 | 1730.123 | 1491.485 | 238.6377 | 1625.628 | 104.4947 | 1.856 | 5245.8 | 3584.6 | 1661.2 | 933.3801 | 1.779768 | 15.16% | 4.107% | 5.269%
[34 empty] | Masa Probeta |  | Diff Masa
[11 empty] | 9 | M4 - 56 - Mod | 2023-12-07 | 56 | Modificado | Cilindro #3 | 1.82 | 14.5% | 2.0839 | 1945.071 | 1698.752 | 246.319 | 1851.536 | 93.53468 | 2.0839 | 5475 | 3584.6 | 1890.4 | 932.1784 | 2.027938 | 14.31% | 2.685% | 1.32% | 1896.2 | M4 - 56 - Mod | -5.8
[11 empty] | 10 | M5 - 56 - Mod | 2023-12-07 | 56 | Modificado | Cilindro #4 | 1.765 | 17% | 2.06505 | 1924.995 | 1645.295 | 279.7001 | 1793.271 | 131.7237 | 2.06505 | 5476.4 | 3577.6 | 1898.8 | 932.1784 | 2.036949 | 17.28% | 1.361% | 1.643% | 1853.2 | M5 - 56 - Mod | 45.6 | Recortada
[11 empty] | 11 | M6 - 56 - Mod | 2023-12-07 | 56 | Modificado | Cilindro #1 | 1.68 | 19% | 1.9992 | 1866.014 | 1568.079 | 297.9349 | 1709.11 | 156.9032 | 1.9992 | 5415.8 | 3579 | 1836.8 | 932.1784 | 1.970438 | 18.63% | 1.439% | 1.924% | 1805 | M6 - 56 - Mod | 31.8 | Recortada
[11 empty] | 12 | M5 - 25 - Est | 2023-12-07 | 25 | Estándar | Cilindro #2 | 1.65 | 17% | 1.9305 | 1799.57 | 1538.094 | 261.476 | 1676.429 | 123.1411 | 1.9305 | 5323.4 | 3575.2 | 1748.2 | 932.1784 | 1.875392 | 16.56% | 2.855% | 2.612% | 1745.8 | M5 - 25 - Est | 2.4
[11 empty] | 13 | M6 - 25 - Est | 2023-12-07 | 25 | Estándar | Cilindro #5 | 1.63 | 20% | 1.956 | 1825.692 | 1521.41 | 304.2819 | 1658.244 | 167.4476 | 1.956 | 5363.4 |  | 5363.4 | 932.1784 | 1.918732 | 19.47% | 1.905% | 2.648% | 1788.6 | M6 - 25 - Est
[11 empty] | 14 | M7 - 25 - Est | 2023-12-07 | 25 | Estándar |  | 1.55 | 22% | 1.891 | 1762.749 | 1444.876 | 317.8728 | 1574.827 | 187.9218 | 1.891 | [9 empty] | M7 - 25 - Est | 0
[11 empty] | 15 | M2 - 25 - Mod | 2023-12-07 | 25 | Modificado | Cilindro #6 | 1.75 | 14% | 1.995 | 1862.093 | 1633.415 | 228.6781 | 1780.323 | 81.77011 | 1.995 | 5346.8 | 3573.4 | 1773.4 | 932.1784 | 1.902426 | 13.3% | 4.64% | 5.019% | 1781.4 | M2 - 25 - Mod | -8
[11 empty] | 16 | M3 - 25 - Mod | 2023-12-07 | 25 | Modificado | Cilindro #7 | 1.72 | 16% | 1.9952 | 1859.882 | 1603.347 | 256.5355 | 1747.55 | 112.3318 | 1.9952 | 5390 | 3573 | 1817 | 932.1784 | 1.949198 | 15.58% | 2.306% | 2.633% | 1808.4 | M3 - 25 - Mod | 8.6
[11 empty] | 17 | M4 - 25 - Mod | 2023-12-07 | 25 | Modificado | Cilindro #8 | 1.66 | 18% | 1.9588 | 1828.305 | 1549.411 | 278.894 | 1688.764 | 139.5412 | 1.9588 | 5378.8 | 3576.8 | 1802 | 932.1784 | 1.933106 | 16.94% | 1.312% | 5.916% | 1746.2 | M4 - 25 - Mod | 55.8 | Recortada