## Hoja1
PROCTOR ARENA
PROCTOR STÁNDAR | [9 empty] | PROCTOR MODIFICADO | [8 empty] | PROCTOR MODIFICADO 56
PROCEDIMIENTO: |  | A | [7 empty] | PROCEDIMIENTO: |  | A | [6 empty] | PROCEDIMIENTO: |  | A
GOLPES / CAPA: |  | 25 |  |  | DATOS DEL MOLDE |  |  |  |  | GOLPES / CAPA: |  | 25 |  |  | DATOS DEL MOLDE |  |  |  | GOLPES / CAPA: |  | 56 |  |  | DATOS DEL MOLDE
N°. DE CAPAS: |  | 3 |  |  | DIAMETRO: |  | 10 | cm. |  | N°. DE CAPAS: |  | 5 |  |  | DIAMETRO: |  | 10 | cm. | N°. DE CAPAS: |  | 5 |  |  | DIAMETRO: |  | 10 | cm.
MASA DEL MARTILLO: |  |  | Kg. |  | VOLUMEN : |  | 939 | cm3. |  | MASA DEL MARTILLO: |  | 4.5 | Kg. |  | VOLUMEN : |  | 935 | cm3. | MASA DEL MARTILLO: |  | 4.5 | Kg. |  | VOLUMEN : |  | 939 | cm3.
ALT. DE CAIDA: |  |  | cm. |  | MASA: |  | 4132 | g. |  | ALT. DE CAIDA: |  | 45.7 | cm. |  | MASA: |  | 6338 | g. | ALT. DE CAIDA: |  | 45.7 | cm. |  | MASA: |  | 4132 | g.
DATOS PARA LA CURVA | [9 empty] | DATOS PARA LA CURVA | [8 empty] | DATOS PARA LA CURVA
PUNTO N°: | 1 |  | 2 |  | 3 |  | 4 |  |  | PUNTO N°: | 1 |  | 2 |  | 3 |  | 4 |  | PUNTO N°: | 1 |  | 2 |  | 3 |  | 4
Masa compactada: | 5984 |  | 6054 |  | 6114 |  | 6062 |  |  | Masa compactada: | 8208 |  | 8316 |  | 8376 |  | 8336 |  | Masa compactada: | 6074 |  | 6192 |  | 6266 |  | 6216
Masa suelo: | 1852 |  | 1922 |  | 1982 |  | 1930 |  |  | Masa suelo: | 1870 |  | 1978 |  | 2038 |  | 1998 |  | Masa suelo: | 1942 |  | 2060 |  | 2134 |  | 2084
Densidad Húmeda : | 1.972311 |  | 2.046858 |  | 2.110756 |  | 2.055378 |  |  | Densidad Húmeda : | 2 |  | 2.115508 |  | 2.179679 |  | 2.136898 |  | Densidad Húmeda : | 2.068158 |  | 2.193823 |  | 2.27263 |  | 2.219382
CONTENIDOS DE HUMEDAD | [9 empty] | CONTENIDOS DE HUMEDAD | [8 empty] | CONTENIDOS DE HUMEDAD
Masa húmeda: | 108.56 | 109.84 | 114.83 | 122.2 | 124.91 | 120.05 | 141.03 | 146.39 |  | Masa húmeda: | 96.44 | 103.13 | 98.57 | 107.31 | 105.98 | 109.13 | 126.5 | 123.22 | Masa húmeda: | 101.02 | 109.24 | 115.24 | 115.68 | 118.88 | 100.44 | 130.42 | 118.77
Masa seca: | 102.51 | 103.75 | 106.67 | 113.58 | 114.18 | 109.9 | 126.39 | 131.4 |  | Masa seca: | 92.35 | 98.72 | 93.16 | 101.13 | 98.42 | 101.56 | 115.34 | 112.02 | Masa seca: | 97.98 | 105.91 | 110.05 | 110.36 | 111.64 | 94.64 | 120.33 | 109.75
Masa capsula: | 27.49 | 28.25 | 27.74 | 29.32 | 27.69 | 27.63 | 26.97 | 28.64 |  | Masa capsula: | 26.49 | 27.89 | 27.29 | 26.15 | 26.14 | 29.18 | 28.25 | 24.47 | Masa capsula: | 26.9 | 27.84 | 29.32 | 27.32 | 27.6 | 26.59 | 28.63 | 27.15
Humedad (%) | 8.064516 | 8.066225 | 10.33827 | 10.23024 | 12.40606 | 12.33743 | 14.72541 | 14.58739 |  | Humedad (%) | 6.210143 | 6.226175 | 8.213147 | 8.242198 | 10.45932 | 10.45869 | 12.81433 | 12.79269 | Humedad (%) | 4.276871 | 4.265403 | 6.428837 | 6.406551 | 8.614945 | 8.523145 | 11.00327 | 10.9201
Promedio | 8.065371 |  | 10.28426 |  | 12.37174 |  | 14.6564 |  |  | Promedio | 6.218159 |  | 8.227673 |  | 10.45901 |  | 12.80351 |  | Promedio | 4.271137 |  | 6.417694 |  | 8.569045 |  | 10.96168
Densidad Seca: | 1.825109 |  | 1.855984 |  | 1.878369 |  | 1.792641 |  |  | Densidad Seca: | 1.882917 |  | 1.954683 |  | 1.973292 |  | 1.894355 |  | Densidad Seca: | 1.983442 |  | 2.061521 |  | 2.093258 |  | 2.000134
| RESULTADOS: |  | DENSIDAD SECA MÁXIMA = |  |  |  | 1.879 | g/cm3 |  |  | RESULTADOS: |  | DENSIDAD SECA MÁXIMA = |  |  |  | 1.976 | g/cm3 |  | RESULTADOS: |  | DENSIDAD SECA MÁXIMA = |  |  |  | 2.094 | g/cm3
|  |  | CONTENIDO DE AGUA ÓPTIMO = |  |  |  | 12.12 | % |  |  |  |  | CONTENIDO DE AGUA ÓPTIMO = |  |  |  | 9.89 | % |  |  |  | CONTENIDO DE AGUA ÓPTIMO = |  |  |  | 8.36 | %
| HUMEDAD | DEN SECA | [8 empty] | HUMEDAD | DEN SECA | [7 empty] | HUMEDAD | DEN SECA
| 8.065371 | 1.825109 | [8 empty] | 6.218159 | 1.882917 | [7 empty] | 4.271137 | 1.983442
| 10.28426 | 1.855984 | [8 empty] | 8.227673 | 1.954683 | [7 empty] | 6.417694 | 2.061521
| 12.37174 | 1.878369 | [8 empty] | 10.45901 | 1.973292 | [7 empty] | 8.569045 | 2.093258
| 14.6564 | 1.792641 | [8 empty] | 12.80351 | 1.894355 | [7 empty] | 10.96168 | 2.000134
[8 empty] | X | Y
[8 empty] | 0 | 1.976
[8 empty] | 9.89 | 1.976
[8 empty] | X | Y
[8 empty] | 9.89 | 1.976
[8 empty] | 9.89 | 0