## E vs K
|  | 0.1 |  | Datos Matlab 0.1
E | k | E | k | E | k
10 | 1.400876 | 10 | 1.400738 | 10000000 | 1.400738
40 | 1.214067 | 40 | 1.214067 | 40000000 | 1.214067
100 | 1.136451 | 100 | 1.117705 | 100000000 | 1.117705
200 | 1.102136 | 200 | 1.090921 | 200000000 | 1.090921
300 | 1.089584 | 300 | 1.080584 | 300000000 | 1.080584
500 | 1.061915 | 500 | 1.072311 | 500000000 | 1.072311
|  | 700 | 1.069433 | 700000000 | 1.069433
|  | 1000 | 1.062921 | 1000000000 | 1.062921
E | k
10 | 1.325974 | 0.3 |  | Datos Matlab 0.3
40 | 1.153102 | E | k | E | k
100 | 1.097181 | 10 | 1.325974 | 10000000 | 1.325974
200 | 1.065549 | 40 | 1.153102 | 40000000 | 1.153102
300 | 1.048483 | 100 | 1.082181 | 100000000 | 1.082181
500 | 1.024247 | 200 | 1.053949 | 200000000 | 1.053949
|  | 300 | 1.043483 | 300000000 | 1.043483
|  | 500 | 1.035026 | 500000000 | 1.035026
E | k | 700 | 1.030619 | 700000000 | 1.030619
10 | 1.253568 | 1000 | 1.024529 | 1000000000 | 1.024529
40 | 1.097158
100 | 1.044067 | 0.495 |  | Datos Matlab 0.5
200 | 1.017856 | E | k | E | k
300 | 1.007975 | 10 | 1.253568 | 10000000 | 1.253568
500 | 0.9876979 | 40 | 1.097158 | 40000000 | 1.097158
|  | 100 | 1.040067 | 100000000 | 1.040067
|  | 200 | 1.016979 | 200000000 | 1.016979
|  | 300 | 1.009422 | 300000000 | 1.009422
|  | 500 | 0.9977603 | 500000000 | 0.9977603
|  | 700 | 0.9876562 | 700000000 | 0.9876562
|  | 1000 | 0.9795054 | 1000000000 | 0.9795054

## SawBones_TOF
| [Mpa] |  |  | Valores de TOF
PCF | Mod E | TOF |  | PCF05 | PCF08 | PCF10 | PCF12 | PCF15 | PCF20 | PCF30
5 | 16 | 0.001972695 |  | 0.001933632 | 0.001777378 | 0.001738315 | 0.001582062 | 0.001464872 | 0.001308619 | 0.001152366
8 | 38 | 0.001757847 |  | 0.001972695 | 0.001757847 | 0.001660189 | 0.001542999 | 0.001445341 | 0.001308619 | 0.001152366
10 | 58 | 0.001621125 |  | 0.0019141 | 0.001699252 | 0.00167972 | 0.001542999 | 0.001445341 | 0.001289088 | 0.001132835
12 | 81 | 0.001582062 |  | 0.001933632 | 0.001718784 | 0.00167972 | 0.001523467 | 0.001445341 | 0.001308619 | 0.001171898
15 | 123 | 0.001445341 |  | 0.0019141 | 0.001738315 | 0.001660189 | 0.001542999 | 0.001445341 | 0.001289088 | 0.001132835
20 | 210 | 0.001308619 |  | 0.0019141 | 0.001816442 | 0.001777378 | 0.001601594 | 0.001464872 | 0.001406277 | 0.001132835
30 | 415 | 0.001113303 |  | 0.001855505 | 0.001757847 | 0.001718784 | 0.001582062 | 0.001445341 | 0.001347683 | 0.001113303
|  |  |  | 0.001875037 | 0.001757847 | 0.001699252 | 0.001582062 | 0.001445341 | 0.001328151 | 0.001132835
|  |  |  | 0.001894568 | 0.001718784 | 0.001699252 | 0.001582062 | 0.001464872 | 0.001347683 | 0.001132835
|  |  |  | 0.001972695 | 0.001757847 | 0.001621125 | 0.001582062 | 0.001464872 | 0.001406277 | 0.001113303
|  |  |  | 0.001933632 | 0.001894568 | 0.001718784 | 0.001582062 | 0.001445341 | 0.001347683 | 0.001113303
|  |  |  | 0.001933632 | 0.00179691 | 0.001621125 | 0.001542999 | 0.001425809 | 0.001328151 | 0.001113303
|  |  |  | 0.001933632 | 0.001777378 | 0.001621125 | 0.001562531 | 0.001425809 | 0.001347683 | 0.001093771
[5 empty] | 0.001757847 | 0.001640657
[5 empty] | 0.001738315 | 0.001621125
0.001738315
|  |  | TOFs | 0.001933632 | 0.001757847 | 0.001718784 | 0.001582062 | 0.001445341 | 0.001308619 | 0.001113303
|  |  |  | 0.001972695 |  | 0.001621125
0.001621125

## ConPlaca#1
|  |  | MAX | 1.492667872 |  |  | MAX | 1.481352862 |  |  | MAX | 1.613900122 |  |  |  | MAX | 1.614223408
| TOF #1 |  |  | Normalized | TOF #2 |  |  | Normalized | TOF #3 |  |  | Normalized | TOF #4 |  |  | Normalized
| 72.8853 | 0 | 0.001996126 | 0.001337287 | 24.03146 | 0 | 0.009431704 | 0.006366953 | 51.98161 | 0 | -0.003823022 | -0.00236881 | 62.99689 | 0 | 0.006198844 | 0.00384014
M4_56_Mod_ConPlaca - PabloMajo2 | 72.88531 | 1.00001e-05 | -0.009965456 | -0.006676272 | 24.03147 | 1.00001e-05 | -0.001236734 | -0.0008348679 | 51.98162 | 1.00001e-05 | -0.00156002 | -0.000966615 | 62.9969 | 1.00001e-05 | 0.002642698 | 0.001637133
| 72.88532 | 2.00002e-05 | 0.00167284 | 0.001120705 | 24.03148 | 2.00002e-05 | 0.002965984 | 0.002002213 | 51.98163 | 2.00002e-05 | -0.005439452 | -0.003370377 | 62.99691 | 2.00002e-05 | 0.002965984 | 0.001837406
| 72.88533 | 3.00003e-05 | -0.002853164 | -0.001911453 | 24.03149 | 3.00003e-05 | -0.003499736 | -0.002362527 | 51.98164 | 3.00003e-05 | 0.001026268 | 0.0006358931 | 62.99692 | 3.00003e-05 | 0.00652213 | 0.004040413
| 72.88534 | 4.00004e-05 | -0.010935314 | -0.00732602 | 24.0315 | 4.00004e-05 | 0.008461846 | 0.005712242 | 51.98165 | 4.00004e-05 | -0.002206592 | -0.001367242 | 62.99693 | 4.00004e-05 | -0.004146308 | -0.002568609
| 72.88535 | 5.00005e-05 | 0.000379696 | 0.0002543741 | 24.03151 | 5.00005e-05 | 0.01298785 | 0.00876756 | 51.98166 | 5.00005e-05 | -0.002529878 | -0.001567555 | 62.99694 | 5.00005e-05 | 0.013957708 | 0.008646702
| 72.88536 | 6.00006e-05 | -0.000266876 | -0.0001787913 | 24.03152 | 6.00006e-05 | 0.010724848 | 0.007239901 | 51.98167 | 6.00006e-05 | -0.005116166 | -0.003170064 | 62.99695 | 6.00006e-05 | 0.006845416 | 0.004240687
| 72.88537 | 7.00007e-05 | -0.007379168 | -0.00494361 | 24.03153 | 7.00007e-05 | -0.000266876 | -0.0001801569 | 51.98168 | 7.00007e-05 | -0.007379168 | -0.004572258 | 62.99696 | 7.00007e-05 | 5.641e-05 | 3.49456e-05
| 72.88538 | 8.00008e-05 | 0.001026268 | 0.0006875394 | 24.03154 | 8.00008e-05 | -0.009318884 | -0.006290793 | 51.98169 | 8.00008e-05 | -0.003499736 | -0.002168496 | 62.99697 | 8.00008e-05 | -0.000913448 | -0.0005658746
| 72.88539 | 9.00009e-05 | 0.003935842 | 0.002636783 | 24.03155 | 9.00009e-05 | 0.001349554 | 0.000911028 | 51.9817 | 9.00009e-05 | -0.005439452 | -0.003370377 | 62.99698 | 9.00009e-05 | 0.001349554 | 0.0008360392
| 72.8854 | 0.000100001 | -0.004469594 | -0.002994366 | 24.03156 | 0.000100001 | 0.004582414 | 0.003093398 | 51.98171 | 0.000100001 | 0.001349554 | 0.0008362066 | 62.99699 | 0.000100001 | 0.002965984 | 0.001837406
| 72.88541 | 0.0001100011 | -0.00640931 | -0.004293862 | 24.03157 | 0.0001100011 | 0.003935842 | 0.002656924 | 51.98172 | 0.0001100011 | -0.011581886 | -0.007176334 | 62.997 | 0.0001100011 | -0.003823022 | -0.002368335
| 72.88542 | 0.0001200012 | -0.00156002 | -0.001045122 | 24.03158 | 0.0001200012 | -0.001883306 | -0.001271342 | 51.98173 | 0.0001200012 | -0.007055882 | -0.004371945 | 62.99701 | 0.0001200012 | 0.001996126 | 0.001236586
| 72.88543 | 0.0001300013 | 0.001026268 | 0.0006875394 | 24.03159 | 0.0001300013 | 5.641e-05 | 3.808006e-05 | 51.98174 | 0.0001300013 | -0.002529878 | -0.001567555 | 62.99702 | 0.0001300013 | 0.003612556 | 0.002237953
| 72.88544 | 0.0001400014 | 5.641e-05 | 3.779139e-05 | 24.0316 | 0.0001400014 | 5.641e-05 | 3.808006e-05 | 51.98175 | 0.0001400014 | -0.010288742 | -0.00637508 | 62.99703 | 0.0001400014 | 0.004259128 | 0.0026385
| 72.88545 | 0.0001500015 | 0.001026268 | 0.0006875394 | 24.03161 | 0.0001500015 | 0.00328927 | 0.00222045 | 51.98176 | 0.0001500015 | 0.001996126 | 0.001236834 | 62.99704 | 0.0001500015 | 0.001026268 | 0.0006357658
| 72.88546 | 0.0001600016 | 0.005552272 | 0.003719697 | 24.03162 | 0.0001600016 | 0.001349554 | 0.000911028 | 51.98177 | 0.0001600016 | -0.000913448 | -0.0005659879 | 62.99705 | 0.0001600016 | 0.004259128 | 0.0026385
| 72.88547 | 0.0001700017 | -0.001236734 | -0.0008285393 | 24.03163 | 0.0001700017 | 0.001349554 | 0.000911028 | 51.98178 | 0.0001700017 | -0.00479288 | -0.00296975 | 62.99706 | 0.0001700017 | -0.001236734 | -0.000766148
| 72.88548 | 0.0001800018 | -0.000913448 | -0.0006119566 | 24.03164 | 0.0001800018 | 0.00167284 | 0.001129265 | 51.98179 | 0.0001800018 | -0.002853164 | -0.001767869 | 62.99707 | 0.0001800018 | 0.004582414 | 0.002838773
| 72.88549 | 0.0001900019 | 0.003612556 | 0.002420201 | 24.03165 | 0.0001900019 | 0.00167284 | 0.001129265 | 51.9818 | 0.0001900019 | -0.003499736 | -0.002168496 | 62.99708 | 0.0001900019 | 0.00167284 | 0.001036313
| 72.8855 | 0.000200002 | 0.002319412 | 0.00155387 | 24.03166 | 0.000200002 | 0.004582414 | 0.003093398 | 51.98181 | 0.000200002 | -0.005439452 | -0.003370377 | 62.99709 | 0.000200002 | 0.00328927 | 0.00203768
| 72.88551 | 0.0002100021 | 0.002642698 | 0.001770453 | 24.03167 | 0.0002100021 | -0.00317645 | -0.00214429 | 51.98182 | 0.0002100021 | -0.00802574 | -0.004972885 | 62.9971 | 0.0002100021 | 0.005228986 | 0.00323932
| 72.88552 | 0.0002200022 | 0.005875558 | 0.00393628 | 24.03168 | 0.0002200022 | -0.002206592 | -0.001489579 | 51.98183 | 0.0002200022 | -0.005762738 | -0.003570691 | 62.99711 | 0.0002200022 | 0.000702982 | 0.0004354924
| 72.88553 | 0.0002300023 | 0.002319412 | 0.00155387 | 24.03169 | 0.0002300023 | -0.001883306 | -0.001271342 | 51.98184 | 0.0002300023 | -0.004146308 | -0.002569123 | 62.99712 | 0.0002300023 | 0.011048134 | 0.006844241
| 72.88554 | 0.0002400024 | -0.000913448 | -0.0006119566 | 24.0317 | 0.0002400024 | -0.00156002 | -0.001053105 | 51.98185 | 0.0002400024 | -0.00479288 | -0.00296975 | 62.99713 | 0.0002400024 | 0.0049057 | 0.003039047
| 72.88555 | 0.0002500025 | 0.001026268 | 0.0006875394 | 24.03171 | 0.0002500025 | 5.641e-05 | 3.808006e-05 | 51.98186 | 0.0002500025 | -0.005439452 | -0.003370377 | 62.99714 | 0.0002500025 | 0.010401562 | 0.006443694
| 72.88556 | 0.0002600026 | -0.004146308 | -0.002777783 | 24.03172 | 0.0002600026 | -0.002853164 | -0.001926053 | 51.98187 | 0.0002600026 | -0.003499736 | -0.002168496 | 62.99715 | 0.0002600026 | -0.006086024 | -0.003770249
| 72.88557 | 0.0002700027 | -0.001883306 | -0.001261705 | 24.03173 | 0.0002700027 | -0.010288742 | -0.006945504 | 51.98188 | 0.0002700027 | -0.003499736 | -0.002168496 | 62.99716 | 0.0002700027 | 0.009431704 | 0.005842874
| 72.88558 | 0.0002800028 | -0.000913448 | -0.0006119566 | 24.03174 | 0.0002800028 | 0.002319412 | 0.001565739 | 51.98189 | 0.0002800028 | -0.004469594 | -0.002769437 | 62.99717 | 0.0002800028 | 0.002965984 | 0.001837406
| 72.88559 | 0.0002900029 | -0.012551744 | -0.008408933 | 24.03175 | 0.0002900029 | 0.002642698 | 0.001783976 | 51.9819 | 0.0002900029 | -0.00317645 | -0.001968183 | 62.99718 | 0.0002900029 | 0.000702982 | 0.0004354924
| 72.8856 | 0.000300003 | -0.007055882 | -0.004727027 | 24.03176 | 0.000300003 | -0.001883306 | -0.001271342 | 51.98191 | 0.000300003 | -0.003499736 | -0.002168496 | 62.99719 | 0.000300003 | 0.005552272 | 0.003439593
| 72.88561 | 0.0003100031 | -0.001236734 | -0.0008285393 | 24.03177 | 0.0003100031 | -0.005762738 | -0.003890186 | 51.98192 | 0.0003100031 | -0.003823022 | -0.00236881 | 62.9972 | 0.0003100031 | 0.003612556 | 0.002237953
| 72.88562 | 0.0003200032 | -0.002529878 | -0.00169487 | 24.03178 | 0.0003200032 | -0.007055882 | -0.004763134 | 51.98193 | 0.0003200032 | -0.002853164 | -0.001767869 | 62.99721 | 0.0003200032 | 0.004582414 | 0.002838773
| 72.88563 | 0.0003300033 | 0.00167284 | 0.001120705 | 24.03179 | 0.0003300033 | 0.001996126 | 0.001347502 | 51.98194 | 0.0003300033 | -0.003499736 | -0.002168496 | 62.99722 | 0.0003300033 | 0.001026268 | 0.0006357658
| 72.88564 | 0.0003400034 | 0.001026268 | 0.0006875394 | 24.0318 | 0.0003400034 | 0.00652213 | 0.00440282 | 51.98195 | 0.0003400034 | 0.002319412 | 0.001437147 | 62.99723 | 0.0003400034 | 5.641e-05 | 3.49456e-05
| 72.88565 | 0.0003500035 | 0.005552272 | 0.003719697 | 24.03181 | 0.0003500035 | 0.002642698 | 0.001783976 | 51.98196 | 0.0003500035 | -0.010935314 | -0.006775707 | 62.99724 | 0.0003500035 | 0.00167284 | 0.001036313
| 72.88566 | 0.0003600036 | 5.641e-05 | 3.779139e-05 | 24.03182 | 0.0003600036 | 5.641e-05 | 3.808006e-05 | 51.98197 | 0.0003600036 | -0.002853164 | -0.001767869 | 62.99725 | 0.0003600036 | 0.007815274 | 0.004841507
| 72.88567 | 0.0003700037 | -0.002853164 | -0.001911453 | 24.03183 | 0.0003700037 | -0.001236734 | -0.0008348679 | 51.98198 | 0.0003700037 | -0.004146308 | -0.002569123 | 62.99726 | 0.0003700037 | 0.001026268 | 0.0006357658
| 72.88568 | 0.0003800038 | -0.001883306 | -0.001261705 | 24.03184 | 0.0003800038 | 0.000379696 | 0.0002563171 | 51.98199 | 0.0003800038 | -0.003823022 | -0.00236881 | 62.99727 | 0.0003800038 | 0.002319412 | 0.001436859
| 72.88569 | 0.0003900039 | 0.00328927 | 0.002203618 | 24.03185 | 0.0003900039 | 0.003935842 | 0.002656924 | 51.982 | 0.0003900039 | -0.002529878 | -0.001567555 | 62.99728 | 0.0003900039 | 0.0049057 | 0.003039047
| 72.8857 | 0.000400004 | 0.001026268 | 0.0006875394 | 24.03186 | 0.000400004 | -0.000590162 | -0.0003983939 | 51.98201 | 0.000400004 | -0.009965456 | -0.006174766 | 62.99729 | 0.000400004 | 0.00167284 | 0.001036313
| 72.88571 | 0.0004100041 | -0.001236734 | -0.0008285393 | 24.03187 | 0.0004100041 | -0.005116166 | -0.003453712 | 51.98202 | 0.0004100041 | -0.002853164 | -0.001767869 | 62.9973 | 0.0004100041 | 0.004259128 | 0.0026385
| 72.88572 | 0.0004200042 | 0.000379696 | 0.0002543741 | 24.03188 | 0.0004200042 | -0.002206592 | -0.001489579 | 51.98203 | 0.0004200042 | -0.005439452 | -0.003370377 | 62.99731 | 0.0004200042 | 0.003935842 | 0.002438226
| 72.88573 | 0.0004300043 | 0.000379696 | 0.0002543741 | 24.03189 | 0.0004300043 | 0.000379696 | 0.0002563171 | 51.98204 | 0.0004300043 | -0.00802574 | -0.004972885 | 62.99732 | 0.0004300043 | 0.00652213 | 0.004040413
| 72.88574 | 0.0004400044 | 0.001026268 | 0.0006875394 | 24.0319 | 0.0004400044 | 0.001026268 | 0.000692791 | 51.98205 | 0.0004400044 | -0.003823022 | -0.00236881 | 62.99733 | 0.0004400044 | 0.00328927 | 0.00203768
| 72.88575 | 0.0004500045 | -0.000913448 | -0.0006119566 | 24.03191 | 0.0004500045 | -0.000266876 | -0.0001801569 | 51.98206 | 0.0004500045 | -0.002529878 | -0.001567555 | 62.99734 | 0.0004500045 | 0.010401562 | 0.006443694
| 72.88576 | 0.0004600046 | 0.001996126 | 0.001337287 | 24.03192 | 0.0004600046 | -0.003499736 | -0.002362527 | 51.98207 | 0.0004600046 | -0.004469594 | -0.002769437 | 62.99735 | 0.0004600046 | 0.011694706 | 0.007244788
| 72.88577 | 0.0004700047 | -0.000266876 | -0.0001787913 | 24.03193 | 0.0004700047 | 0.00167284 | 0.001129265 | 51.98208 | 0.0004700047 | -0.007379168 | -0.004572258 | 62.99736 | 0.0004700047 | 0.000702982 | 0.0004354924
| 72.88578 | 0.0004800048 | 0.00328927 | 0.002203618 | 24.03194 | 0.0004800048 | 0.001996126 | 0.001347502 | 51.98209 | 0.0004800048 | -0.00640931 | -0.003971318 | 62.99737 | 0.0004800048 | -0.001883306 | -0.001166695
| 72.88579 | 0.0004900049 | 0.005552272 | 0.003719697 | 24.03195 | 0.0004900049 | -0.000913448 | -0.0006166309 | 51.9821 | 0.0004900049 | -0.00317645 | -0.001968183 | 62.99738 | 0.0004900049 | 0.001026268 | 0.0006357658
| 72.8858 | 0.000500005 | 0.00328927 | 0.002203618 | 24.03196 | 0.000500005 | 0.001996126 | 0.001347502 | 51.98211 | 0.000500005 | -0.006086024 | -0.003771004 | 62.99739 | 0.000500005 | -0.001236734 | -0.000766148
| 72.88581 | 0.0005100051 | 0.00813856 | 0.005452358 | 24.03197 | 0.0005100051 | -0.000590162 | -0.0003983939 | 51.98212 | 0.0005100051 | -0.006732596 | -0.004171631 | 62.9974 | 0.0005100051 | -0.003823022 | -0.002368335
| 72.88582 | 0.0005200052 | 0.020100142 | 0.01346592 | 24.03198 | 0.0005200052 | 0.01622071 | 0.01094993 | 51.98213 | 0.0005200052 | -0.005116166 | -0.003170064 | 62.99741 | 0.0005200052 | 0.003612556 | 0.002237953
| 72.88583 | 0.0005300053 | 0.020100142 | 0.01346592 | 24.03199 | 0.0005300053 | 0.015574138 | 0.01051346 | 51.98214 | 0.0005300053 | 0.001349554 | 0.0008362066 | 62.99742 | 0.0005300053 | 0.015897424 | 0.009848342
| 72.88584 | 0.0005400054 | 0.06471361 | 0.04335433 | 24.032 | 0.0005400054 | 0.05986432 | 0.04041192 | 51.98215 | 0.0005400054 | 0.008785132 | 0.005443417 | 62.99743 | 0.0005400054 | 0.056954746 | 0.03528306
| 72.88585 | 0.0005500055 | 0.173337706 | 0.1161261 | 24.03201 | 0.0005500055 | 0.153940546 | 0.1039189 | 51.98216 | 0.0005500055 | 0.044669878 | 0.02767822 | 62.99744 | 0.0005500055 | 0.160729552 | 0.09957082
| 72.88586 | 0.0005600056 | 0.407720056 | 0.2731485 | 24.03202 | 0.0005600056 | 0.377331172 | 0.2547207 | 51.98217 | 0.0005600056 | 0.175277422 | 0.1086049 | 62.99745 | 0.0005600056 | 0.394142044 | 0.2441682
| 72.88587 | 0.0005700057 | 0.779498956 | 0.5222186 | 24.03203 | 0.0005700057 | 0.727773196 | 0.4912896 | 51.98218 | 0.0005700057 | 0.514404436 | 0.3187337 | 62.99746 | 0.0005700057 | 0.777882526 | 0.4818927
| 72.88588 | 0.0005800058 | 1.164855868 | 0.7803852 | 24.03204 | 0.0005800058 | 1.105371244 | 0.7461904 | 51.98219 | 0.0005800058 | 0.95375011 | 0.5909598 | 62.99747 | 0.0005800058 | 1.193628322 | 0.7394443
| 72.88589 | 0.0005900059 | 1.468098136 | 0.9835397 | 24.03205 | 0.0005900059 | 1.416372376 | 0.9561344 | 51.9822 | 0.0005900059 | 1.316477002 | 0.8157116 | 62.99748 | 0.0005900059 | 1.542777202 | 0.9557396
| 72.8859 | 0.000600006 | 1.492667872 | 1 | 24.03206 | 0.000600006 | 1.481352862 | 1 | 51.98221 | 0.000600006 | 1.613900122 | 1 | 62.99749 | 0.000600006 | 1.614223408 | 1
| 72.88591 | 0.0006100061 | 1.34169331 | 0.8988559 | 24.03207 | 0.0006100061 | 1.3303783 | 0.8980833 | 51.98222 | 0.0006100061 | 1.514974606 | 0.9387041 | 62.9975 | 0.0006100061 | 1.457429698 | 0.9028674
| 72.88592 | 0.0006200062 | 1.077891934 | 0.7221244 | 24.03208 | 0.0006200062 | 1.106664388 | 0.7470633 | 51.98223 | 0.0006200062 | 1.315183858 | 0.8149103 | 62.99751 | 0.0006200062 | 1.179080452 | 0.730432
| 72.88593 | 0.0006300063 | 0.7969564 | 0.5339141 | 24.03209 | 0.0006300063 | 0.821526136 | 0.5545783 | 51.98224 | 0.0006300063 | 1.020993598 | 0.632625 | 62.99752 | 0.0006300063 | 0.8777779 | 0.5437772
| 72.88594 | 0.0006400064 | 0.586497214 | 0.3929188 | 24.0321 | 0.0006400064 | 0.606540946 | 0.4094507 | 51.98225 | 0.0006400064 | 0.734885488 | 0.4553476 | 62.99753 | 0.0006400064 | 0.632727112 | 0.39197
| 72.88595 | 0.0006500065 | 0.437462368 | 0.2930742 | 24.03211 | 0.0006500065 | 0.471730684 | 0.3184459 | 51.98226 | 0.0006500065 | 0.564513766 | 0.3497823 | 62.99754 | 0.0006500065 | 0.475933402 | 0.2948374
| 72.88596 | 0.0006600066 | 0.37991746 | 0.2545224 | 24.03212 | 0.0006600066 | 0.416772064 | 0.2813456 | 51.98227 | 0.0006600066 | 0.455566384 | 0.2822767 | 62.99755 | 0.0006600066 | 0.420004924 | 0.2601901
| 72.88597 | 0.0006700067 | 0.32334241 | 0.2166205 | 24.03213 | 0.0006700067 | 0.322695838 | 0.2178386 | 51.98228 | 0.0006700067 | 0.360843586 | 0.2235848 | 62.99756 | 0.0006700067 | 0.34112314 | 0.2113234
| 72.88598 | 0.0006800068 | 0.245430484 | 0.164424 | 24.03214 | 0.0006800068 | 0.259331782 | 0.1750642 | 51.98229 | 0.0006800068 | 0.267090646 | 0.1654939 | 62.99757 | 0.0006800068 | 0.26030164 | 0.161255
| 72.88599 | 0.0006900069 | 0.31041097 | 0.2079572 | 24.03215 | 0.0006900069 | 0.321079408 | 0.2167474 | 51.9823 | 0.0006900069 | 0.217951174 | 0.1350463 | 62.99758 | 0.0006900069 | 0.333364276 | 0.2065168
| 72.886 | 0.000700007 | 0.43002679 | 0.2880927 | 24.03216 | 0.000700007 | 0.435845938 | 0.2942216 | 51.98231 | 0.000700007 | 0.265797502 | 0.1646927 | 62.99759 | 0.000700007 | 0.46073896 | 0.2854245
| 72.88601 | 0.0007100071 | 0.354701152 | 0.237629 | 24.03217 | 0.0007100071 | 0.344356 | 0.2324605 | 51.98232 | 0.0007100071 | 0.334980706 | 0.2075598 | 62.9976 | 0.0007100071 | 0.35728744 | 0.221337
| 72.88602 | 0.0007200072 | 0.267737218 | 0.1793682 | 24.03218 | 0.0007200072 | 0.286487806 | 0.1933961 | 51.98233 | 0.0007200072 | 0.364723018 | 0.2259886 | 62.99761 | 0.0007200072 | 0.262887928 | 0.1628572
| 72.88603 | 0.0007300073 | 0.260624926 | 0.1746034 | 24.03219 | 0.0007300073 | 0.259655068 | 0.1752824 | 51.98234 | 0.0007300073 | 0.297156244 | 0.1841231 | 62.99762 | 0.0007300073 | 0.257392066 | 0.1594526
| 72.88604 | 0.0007400074 | 0.163639126 | 0.1096286 | 24.0322 | 0.0007400074 | 0.159759694 | 0.1078472 | 51.98235 | 0.0007400074 | 0.250926346 | 0.1554782 | 62.99763 | 0.0007400074 | 0.154263832 | 0.09556535
| 72.88605 | 0.0007500075 | 0.051135598 | 0.03425785 | 24.03221 | 0.0007500075 | 0.054691744 | 0.03692013 | 51.98236 | 0.0007500075 | 0.187239004 | 0.1160165 | 62.99764 | 0.0007500075 | 0.04854931 | 0.03007595
| 72.88606 | 0.0007600076 | 0.04531645 | 0.03035937 | 24.03222 | 0.0007600076 | 0.050489026 | 0.03408305 | 51.98237 | 0.0007600076 | 0.092839492 | 0.05752493 | 62.99765 | 0.0007600076 | 0.042406876 | 0.02627076
| 72.88607 | 0.0007700077 | 0.03561787 | 0.02386189 | 24.03223 | 0.0007700077 | 0.033354868 | 0.02251649 | 51.98238 | 0.0007700077 | 0.0533986 | 0.03308668 | 62.99766 | 0.0007700077 | 0.02915215 | 0.01805955
| 72.88608 | 0.0007800078 | 0.003612556 | 0.002420201 | 24.03224 | 0.0007800078 | 0.005228986 | 0.003529872 | 51.98239 | 0.0007800078 | 0.028505578 | 0.01766254 | 62.99767 | 0.0007800078 | 0.002642698 | 0.001637133
| 72.88609 | 0.0007900079 | -0.01287503 | -0.008625516 | 24.03225 | 0.0007900079 | -0.012228458 | -0.008254926 | 51.9824 | 0.0007900079 | 0.016867282 | 0.01045126 | 62.99768 | 0.0007900079 | -0.016754462 | -0.01037927
| 72.8861 | 0.000800008 | 0.009108418 | 0.006102106 | 24.03226 | 0.000800008 | 0.018160426 | 0.01225935 | 51.98241 | 0.000800008 | -0.000913448 | -0.0005659879 | 62.99769 | 0.000800008 | 0.002965984 | 0.001837406
| 72.88611 | 0.0008100081 | 0.007491988 | 0.005019193 | 24.03227 | 0.0008100081 | 0.023009716 | 0.01553291 | 51.98242 | 0.0008100081 | 0.012341278 | 0.007646866 | 62.9977 | 0.0008100081 | 0.013311136 | 0.008246155
| 72.88612 | 0.0008200082 | 0.01622071 | 0.01086693 | 24.03228 | 0.0008200082 | -0.00156002 | -0.001053105 | 51.98243 | 0.0008200082 | 0.011694706 | 0.007246239 | 62.99771 | 0.0008200082 | 0.01137142 | 0.007044514
| 72.88613 | 0.0008300083 | -0.002853164 | -0.001911453 | 24.03229 | 0.0008300083 | -0.008995598 | -0.006072556 | 51.98244 | 0.0008300083 | 0.023979574 | 0.01485815 | 62.99772 | 0.0008300083 | 0.007168702 | 0.00444096
| 72.88614 | 0.0008400084 | -0.007702454 | -0.005160193 | 24.0323 | 0.0008400084 | -0.006732596 | -0.004544897 | 51.98245 | 0.0008400084 | 0.003935842 | 0.002438715 | 62.99773 | 0.0008400084 | 0.00167284 | 0.001036313
| 72.88615 | 0.0008500085 | -0.015138032 | -0.01014159 | 24.03231 | 0.0008500085 | -0.019987322 | -0.01349261 | 51.98246 | 0.0008500085 | 0.002965984 | 0.001837774 | 62.99774 | 0.0008500085 | -0.018047606 | -0.01118036
| 72.88616 | 0.0008600086 | -0.012551744 | -0.008408933 | 24.03232 | 0.0008600086 | -0.023220182 | -0.01567498 | 51.98247 | 0.0008600086 | -0.013198316 | -0.008177901 | 62.99775 | 0.0008600086 | -0.012551744 | -0.007775717
| 72.88617 | 0.0008700087 | -0.025159898 | -0.01685566 | 24.03233 | 0.0008700087 | -0.027099614 | -0.01829383 | 51.98248 | 0.0008700087 | 0.00167284 | 0.00103652 | 62.99776 | 0.0008700087 | -0.025159898 | -0.01558638
| 72.88618 | 0.0008800088 | -0.020310608 | -0.01360692 | 24.03234 | 0.0008800088 | -0.018047606 | -0.01218319 | 51.98249 | 0.0008800088 | -0.02257361 | -0.01398699 | 62.99777 | 0.0008800088 | -0.021603752 | -0.01338337
| 72.88619 | 0.0008900089 | -0.029685902 | -0.01988781 | 24.03235 | 0.0008900089 | -0.01772432 | -0.01196495 | 51.9825 | 0.0008900089 | -0.008995598 | -0.005573826 | 62.99778 | 0.0008900089 | -0.03712148 | -0.02299649
| 72.8862 | 0.000900009 | -0.015461318 | -0.01035818 | 24.03236 | 0.000900009 | -0.020633894 | -0.01392909 | 51.98251 | 0.000900009 | -0.026776328 | -0.01659107 | 62.99779 | 0.000900009 | -0.02257361 | -0.01398419
| 72.88621 | 0.0009100091 | -0.023220182 | -0.01555616 | 24.03237 | 0.0009100091 | -0.030979046 | -0.02091267 | 51.98252 | 0.0009100091 | -0.00964217 | -0.005974453 | 62.9978 | 0.0009100091 | -0.029685902 | -0.01839021
| 72.88622 | 0.0009200092 | -0.023543468 | -0.01577274 | 24.03238 | 0.0009200092 | -0.035181764 | -0.02374975 | 51.98253 | 0.0009200092 | -0.030332474 | -0.01879452 | 62.99781 | 0.0009200092 | -0.017077748 | -0.01057954
| 72.88623 | 0.0009300093 | -0.031948904 | -0.02140389 | 24.03239 | 0.0009300093 | -0.03065576 | -0.02069443 | 51.98254 | 0.0009300093 | -0.01934075 | -0.01198386 | 62.99782 | 0.0009300093 | -0.031625618 | -0.01959185
| 72.88624 | 0.0009400094 | -0.027099614 | -0.01815515 | 24.0324 | 0.0009400094 | -0.029362616 | -0.01982149 | 51.98255 | 0.0009400094 | -0.035181764 | -0.02179922 | 62.99783 | 0.0009400094 | -0.02419004 | -0.01498556
| 72.88625 | 0.0009500095 | -0.028069472 | -0.0188049 | 24.03241 | 0.0009500095 | -0.024513326 | -0.01654793 | 51.98256 | 0.0009500095 | -0.021280466 | -0.01318574 | 62.99784 | 0.0009500095 | -0.02580647 | -0.01598693
| 72.88626 | 0.0009600096 | -0.023866754 | -0.01598933 | 24.03242 | 0.0009600096 | -0.02903933 | -0.01960325 | 51.98257 | 0.0009600096 | -0.033565334 | -0.02079765 | 62.99785 | 0.0009600096 | -0.032595476 | -0.02019267
| 72.88627 | 0.0009700097 | -0.031948904 | -0.02140389 | 24.03243 | 0.0009700097 | -0.02903933 | -0.01960325 | 51.98258 | 0.0009700097 | -0.026453042 | -0.01639076 | 62.99786 | 0.0009700097 | -0.025483184 | -0.01578665
| 72.88628 | 0.0009800098 | -0.027099614 | -0.01815515 | 24.03244 | 0.0009800098 | -0.034211906 | -0.02309504 | 51.98259 | 0.0009800098 | -0.03873791 | -0.02400267 | 62.99787 | 0.0009800098 | -0.037444766 | -0.02319677
| 72.88629 | 0.0009900099 | -0.029685902 | -0.01988781 | 24.03245 | 0.0009900099 | -0.031625618 | -0.02134915 | 51.9826 | 0.0009900099 | -0.029362616 | -0.01819358 | 62.99788 | 0.0009900099 | -0.035181764 | -0.02179485
| 72.8863 | 0.00100001 | -0.024836612 | -0.01663907 | 24.03246 | 0.00100001 | -0.025483184 | -0.01720264 | 51.98261 | 0.00100001 | -0.036474908 | -0.02260047 | 62.99789 | 0.00100001 | -0.034211906 | -0.02119403
| 72.88631 | 0.00101001 | -0.024513326 | -0.01642249 | 24.03247 | 0.00101001 | -0.018694178 | -0.01261967 | 51.98262 | 0.00101001 | -0.026453042 | -0.01639076 | 62.9979 | 0.00101001 | -0.034211906 | -0.02119403
| 72.88632 | 0.00102001 | -0.025159898 | -0.01685566 | 24.03248 | 0.00102001 | -0.020310608 | -0.01371085 | 51.98263 | 0.00102001 | -0.032595476 | -0.02019671 | 62.99791 | 0.00102001 | -0.019664036 | -0.01218173
| 72.88633 | 0.00103001 | -0.030979046 | -0.02075415 | 24.03249 | 0.00103001 | -0.0274229 | -0.01851206 | 51.98264 | 0.00103001 | -0.028716044 | -0.01779295 | 62.99792 | 0.00103001 | -0.02580647 | -0.01598693
| 72.88634 | 0.00104001 | -0.02580647 | -0.01728882 | 24.0325 | 0.00104001 | -0.035181764 | -0.02374975 | 51.98265 | 0.00104001 | -0.028069472 | -0.01739232 | 62.99793 | 0.00104001 | -0.0274229 | -0.01698829
| 72.88635 | 0.001050011 | -0.024836612 | -0.01663907 | 24.03251 | 0.001050011 | -0.03065576 | -0.02069443 | 51.98266 | 0.001050011 | -0.025483184 | -0.01578981 | 62.99794 | 0.001050011 | -0.023543468 | -0.01458501
| 72.88636 | 0.001060011 | -0.029685902 | -0.01988781 | 24.03252 | 0.001060011 | -0.027746186 | -0.0187303 | 51.98267 | 0.001060011 | -0.020310608 | -0.0125848 | 62.99795 | 0.001060011 | -0.0274229 | -0.01698829
| 72.88637 | 0.001070011 | -0.023866754 | -0.01598933 | 24.03253 | 0.001070011 | -0.02257361 | -0.01523851 | 51.98268 | 0.001070011 | -0.021927038 | -0.01358637 | 62.99796 | 0.001070011 | -0.028392758 | -0.01758911
| 72.88638 | 0.001080011 | -0.021603752 | -0.01447325 | 24.03254 | 0.001080011 | -0.033565334 | -0.02265857 | 51.98269 | 0.001080011 | -0.021603752 | -0.01338605 | 62.99797 | 0.001080011 | -0.0274229 | -0.01698829
| 72.88639 | 0.001090011 | -0.021603752 | -0.01447325 | 24.03255 | 0.001090011 | -0.028392758 | -0.01916678 | 51.9827 | 0.001090011 | -0.021280466 | -0.01318574 | 62.99798 | 0.001090011 | -0.031948904 | -0.01979212
| 72.8864 | 0.001100011 | -0.029685902 | -0.01988781 | 24.03256 | 0.001100011 | -0.034858478 | -0.02353152 | 51.98271 | 0.001100011 | -0.027746186 | -0.01719201 | 62.99799 | 0.001100011 | -0.02580647 | -0.01598693
| 72.88641 | 0.001110011 | -0.024836612 | -0.01663907 | 24.03257 | 0.001110011 | -0.036798194 | -0.02484094 | 51.98272 | 0.001110011 | -0.031948904 | -0.01979609 | 62.998 | 0.001110011 | -0.024836612 | -0.01538611
| 72.88642 | 0.001120011 | -0.03065576 | -0.02053756 | 24.03258 | 0.001120011 | -0.029685902 | -0.02003972 | 51.98273 | 0.001120011 | -0.027746186 | -0.01719201 | 62.99801 | 0.001120011 | -0.027099614 | -0.01678802
| 72.88643 | 0.001130011 | -0.028392758 | -0.01902148 | 24.03259 | 0.001130011 | -0.028069472 | -0.01894854 | 51.98274 | 0.001130011 | -0.023866754 | -0.01478825 | 62.99802 | 0.001130011 | -0.014814746 | -0.009177631
| 72.88644 | 0.001140011 | -0.02903933 | -0.01945465 | 24.0326 | 0.001140011 | -0.028069472 | -0.01894854 | 51.98275 | 0.001140011 | -0.022250324 | -0.01378668 | 62.99803 | 0.001140011 | -0.01287503 | -0.00797599
| 72.88645 | 0.001150012 | -0.026453042 | -0.01772199 | 24.03261 | 0.001150012 | -0.028069472 | -0.01894854 | 51.98276 | 0.001150012 | -0.031302332 | -0.01939546 | 62.99804 | 0.001150012 | -0.008672312 | -0.005372436
| 72.88646 | 0.001160012 | -0.025483184 | -0.01707224 | 24.03262 | 0.001160012 | -0.028069472 | -0.01894854 | 51.98277 | 0.001160012 | -0.028069472 | -0.01739232 | 62.99805 | 0.001160012 | -0.004469594 | -0.002768882
| 72.88647 | 0.001170012 | -0.014814746 | -0.009925012 | 24.03263 | 0.001170012 | -0.027746186 | -0.0187303 | 51.98278 | 0.001170012 | -0.034211906 | -0.02119828 | 62.99806 | 0.001170012 | 0.00167284 | 0.001036313
| 72.88648 | 0.001180012 | -0.00964217 | -0.006459689 | 24.03264 | 0.001180012 | -0.018370892 | -0.01240143 | 51.98279 | 0.001180012 | -0.026776328 | -0.01659107 | 62.99807 | 0.001180012 | -0.001236734 | -0.000766148
| 72.88649 | 0.001190012 | 0.0049057 | 0.003286532 | 24.03265 | 0.001190012 | -0.015784604 | -0.01065553 | 51.9828 | 0.001190012 | -0.030009188 | -0.0185942 | 62.99808 | 0.001190012 | 0.00167284 | 0.001036313
| 72.8865 | 0.001200012 | 0.001996126 | 0.001337287 | 24.03266 | 0.001200012 | -0.008349026 | -0.005636082 | 51.98281 | 0.001200012 | -0.016754462 | -0.01038135 | 62.99809 | 0.001200012 | -0.002853164 | -0.001767515
| 72.88651 | 0.001210012 | 0.002642698 | 0.001770453 | 24.03267 | 0.001210012 | -0.012228458 | -0.008254926 | 51.98282 | 0.001210012 | -0.017401034 | -0.01078198 | 62.9981 | 0.001210012 | -0.00156002 | -0.0009664214
| 72.88652 | 0.001220012 | -0.002853164 | -0.001911453 | 24.03268 | 0.001220012 | -0.00156002 | -0.001053105 | 51.98283 | 0.001220012 | -0.00479288 | -0.00296975 | 62.99811 | 0.001220012 | -0.016431176 | -0.010179
| 72.88653 | 0.001230012 | -0.00479288 | -0.003210949 | 24.03269 | 0.001230012 | -0.000913448 | -0.0006166309 | 51.98284 | 0.001230012 | -0.008995598 | -0.005573826 | 62.99812 | 0.001230012 | -0.01934075 | -0.01198146
| 72.88654 | 0.001240012 | -0.01772432 | -0.01187426 | 24.0327 | 0.001240012 | 0.000379696 | 0.0002563171 | 51.98285 | 0.001240012 | 0.001996126 | 0.001236834 | 62.99813 | 0.001240012 | -0.022250324 | -0.01378392
| 72.88655 | 0.001250013 | -0.012551744 | -0.008408933 | 24.03271 | 0.001250013 | -0.006732596 | -0.004544897 | 51.98286 | 0.001250013 | 0.0049057 | 0.003039655 | 62.99814 | 0.001250013 | -0.024513326 | -0.01518583
| 72.88656 | 0.001260013 | -0.026776328 | -0.01793857 | 24.03272 | 0.001260013 | -0.017077748 | -0.01152848 | 51.98287 | 0.001260013 | 0.002319412 | 0.001437147 | 62.99815 | 0.001260013 | -0.030009188 | -0.01859048
| 72.88657 | 0.001270013 | -0.026453042 | -0.01772199 | 24.03273 | 0.001270013 | -0.01449146 | -0.009782585 | 51.98288 | 0.001270013 | -0.011905172 | -0.007376647 | 62.99816 | 0.001270013 | -0.034211906 | -0.02119403
| 72.88658 | 0.001280013 | -0.028716044 | -0.01923807 | 24.03274 | 0.001280013 | -0.019017464 | -0.0128379 | 51.98289 | 0.001280013 | -0.011581886 | -0.007176334 | 62.99817 | 0.001280013 | -0.036798194 | -0.02279622
| 72.88659 | 0.001290013 | -0.025159898 | -0.01685566 | 24.03275 | 0.001290013 | -0.023866754 | -0.01611146 | 51.9829 | 0.001290013 | -0.013521602 | -0.008378215 | 62.99818 | 0.001290013 | -0.02903933 | -0.01798966
| 72.8866 | 0.001300013 | -0.028069472 | -0.0188049 | 24.03276 | 0.001300013 | -0.02419004 | -0.01632969 | 51.98291 | 0.001300013 | -0.019664036 | -0.01218417 | 62.99819 | 0.001300013 | -0.022250324 | -0.01378392
| 72.88661 | 0.001310013 | -0.022250324 | -0.01490641 | 24.03277 | 0.001310013 | -0.019017464 | -0.0128379 | 51.98292 | 0.001310013 | -0.016754462 | -0.01038135 | 62.9982 | 0.001310013 | -0.014168174 | -0.008777084
| 72.88662 | 0.001320013 | -0.026129756 | -0.01750541 | 24.03278 | 0.001320013 | -0.021603752 | -0.0145838 | 51.98293 | 0.001320013 | -0.015784604 | -0.009780409 | 62.99821 | 0.001320013 | -0.026776328 | -0.01658775
| 72.88663 | 0.001330013 | -0.016431176 | -0.01100793 | 24.03279 | 0.001330013 | -0.02580647 | -0.01742088 | 51.98294 | 0.001330013 | -0.021927038 | -0.01358637 | 62.99822 | 0.001330013 | -0.024836612 | -0.01538611
| 72.88664 | 0.001340013 | -0.018694178 | -0.012524 | 24.0328 | 0.001340013 | -0.015138032 | -0.01021906 | 51.98295 | 0.001340013 | -0.021603752 | -0.01338605 | 62.99823 | 0.001340013 | -0.022896896 | -0.01418447
| 72.88665 | 0.001350014 | -0.024513326 | -0.01642249 | 24.03281 | 0.001350014 | -0.01772432 | -0.01196495 | 51.98296 | 0.001350014 | -0.0274229 | -0.0169917 | 62.99824 | 0.001350014 | -0.020633894 | -0.01278255
| 72.88666 | 0.001360014 | -0.014814746 | -0.009925012 | 24.03282 | 0.001360014 | -0.018694178 | -0.01261967 | 51.98297 | 0.001360014 | -0.02419004 | -0.01498856 | 62.99825 | 0.001360014 | -0.029685902 | -0.01839021
| 72.88667 | 0.001370014 | -0.021280466 | -0.01425667 | 24.03283 | 0.001370014 | -0.015784604 | -0.01065553 | 51.98298 | 0.001370014 | -0.023220182 | -0.01438762 | 62.99826 | 0.001370014 | -0.028069472 | -0.01738884
| 72.88668 | 0.001380014 | -0.020310608 | -0.01360692 | 24.03284 | 0.001380014 | -0.019987322 | -0.01349261 | 51.98299 | 0.001380014 | -0.023220182 | -0.01438762 | 62.99827 | 0.001380014 | -0.021927038 | -0.01358365
| 72.88669 | 0.001390014 | -0.023543468 | -0.01577274 | 24.03285 | 0.001390014 | -0.023866754 | -0.01611146 | 51.983 | 0.001390014 | -0.023866754 | -0.01478825 | 62.99828 | 0.001390014 | -0.021603752 | -0.01338337
| 72.8867 | 0.001400014 | -0.026453042 | -0.01772199 | 24.03286 | 0.001400014 | -0.02580647 | -0.01742088 | 51.98301 | 0.001400014 | -0.0274229 | -0.0169917 | 62.99829 | 0.001400014 | -0.026776328 | -0.01658775
| 72.88671 | 0.001410014 | -0.026129756 | -0.01750541 | 24.03287 | 0.001410014 | -0.026129756 | -0.01763912 | 51.98302 | 0.001410014 | -0.026776328 | -0.01659107 | 62.9983 | 0.001410014 | -0.029685902 | -0.01839021
| 72.88672 | 0.001420014 | -0.02580647 | -0.01728882 | 24.03288 | 0.001420014 | -0.022896896 | -0.01545675 | 51.98303 | 0.001420014 | -0.031948904 | -0.01979609 | 62.99831 | 0.001420014 | -0.027746186 | -0.01718857
| 72.88673 | 0.001430014 | -0.030332474 | -0.02032098 | 24.03289 | 0.001430014 | -0.028716044 | -0.01938501 | 51.98304 | 0.001430014 | -0.027099614 | -0.01679138 | 62.99832 | 0.001430014 | -0.028069472 | -0.01738884
| 72.88674 | 0.001440014 | -0.027746186 | -0.01858832 | 24.0329 | 0.001440014 | -0.031948904 | -0.02156738 | 51.98305 | 0.001440014 | -0.028392758 | -0.01759264 | 62.99833 | 0.001440014 | -0.030009188 | -0.01859048
| 72.88675 | 0.001450015 | -0.02419004 | -0.01620591 | 24.03291 | 0.001450015 | -0.030332474 | -0.0204762 | 51.98306 | 0.001450015 | -0.023543468 | -0.01458793 | 62.99834 | 0.001450015 | -0.026776328 | -0.01658775
| 72.88676 | 0.001460015 | -0.028392758 | -0.01902148 | 24.03292 | 0.001460015 | -0.02903933 | -0.01960325 | 51.98307 | 0.001460015 | -0.028716044 | -0.01779295 | 62.99835 | 0.001460015 | -0.028716044 | -0.01778939
| 72.88677 | 0.001470015 | -0.030332474 | -0.02032098 | 24.03293 | 0.001470015 | -0.032595476 | -0.02200386 | 51.98308 | 0.001470015 | -0.025483184 | -0.01578981 | 62.99836 | 0.001470015 | -0.023543468 | -0.01458501
| 72.88678 | 0.001480015 | -0.02903933 | -0.01945465 | 24.03294 | 0.001480015 | -0.029362616 | -0.01982149 | 51.98309 | 0.001480015 | -0.028392758 | -0.01759264 | 62.99837 | 0.001480015 | -0.026129756 | -0.0161872
| 72.88679 | 0.001490015 | -0.030009188 | -0.0201044 | 24.03295 | 0.001490015 | -0.02903933 | -0.01960325 | 51.9831 | 0.001490015 | -0.028069472 | -0.01739232 | 62.99838 | 0.001490015 | -0.027746186 | -0.01718857
| 72.8868 | 0.001500015 | -0.026453042 | -0.01772199 | 24.03296 | 0.001500015 | -0.024836612 | -0.01676617 | 51.98311 | 0.001500015 | -0.03227219 | -0.0199964 | 62.99839 | 0.001500015 | -0.032918762 | -0.02039294
| 72.88681 | 0.001510015 | -0.020310608 | -0.01360692 | 24.03297 | 0.001510015 | -0.03712148 | -0.02505917 | 51.98312 | 0.001510015 | -0.02903933 | -0.01799326 | 62.9984 | 0.001510015 | -0.032595476 | -0.02019267
| 72.88682 | 0.001520015 | -0.031625618 | -0.02118731 | 24.03298 | 0.001520015 | -0.028716044 | -0.01938501 | 51.98313 | 0.001520015 | -0.036474908 | -0.02260047 | 62.99841 | 0.001520015 | -0.022250324 | -0.01378392
| 72.88683 | 0.001530015 | -0.031302332 | -0.02097073 | 24.03299 | 0.001530015 | -0.02903933 | -0.01960325 | 51.98314 | 0.001530015 | -0.038091338 | -0.02360204 | 62.99842 | 0.001530015 | -0.031948904 | -0.01979212
| 72.88684 | 0.001540015 | -0.0274229 | -0.01837174 | 24.033 | 0.001540015 | -0.027099614 | -0.01829383 | 51.98315 | 0.001540015 | -0.029362616 | -0.01819358 | 62.99843 | 0.001540015 | -0.031302332 | -0.01939157
| 72.88685 | 0.001550016 | -0.02580647 | -0.01728882 | 24.03301 | 0.001550016 | -0.013844888 | -0.009346111 | 51.98316 | 0.001550016 | -0.028392758 | -0.01759264 | 62.99844 | 0.001550016 | -0.031302332 | -0.01939157
| 72.88686 | 0.001560016 | -0.028392758 | -0.01902148 | 24.03302 | 0.001560016 | -0.028069472 | -0.01894854 | 51.98317 | 0.001560016 | -0.026453042 | -0.01639076 | 62.99845 | 0.001560016 | -0.03550505 | -0.02199513
| 72.88687 | 0.001570016 | -0.04520363 | -0.03028378 | 24.03303 | 0.001570016 | -0.031302332 | -0.02113091 | 51.98318 | 0.001570016 | -0.024513326 | -0.01518887 | 62.99846 | 0.001570016 | -0.03712148 | -0.02299649
| 72.88688 | 0.001580016 | -0.036798194 | -0.02465263 | 24.03304 | 0.001580016 | -0.02903933 | -0.01960325 | 51.98319 | 0.001580016 | -0.026776328 | -0.01659107 | 62.99847 | 0.001580016 | -0.026129756 | -0.0161872
| 72.88689 | 0.001590016 | -0.027746186 | -0.01858832 | 24.03305 | 0.001590016 | -0.030979046 | -0.02091267 | 51.9832 | 0.001590016 | -0.026453042 | -0.01639076 | 62.99848 | 0.001590016 | -0.019987322 | -0.012382
| 72.8869 | 0.001600016 | -0.024836612 | -0.01663907 | 24.03306 | 0.001600016 | -0.03065576 | -0.02069443 | 51.98321 | 0.001600016 | -0.025483184 | -0.01578981 | 62.99849 | 0.001600016 | -0.018370892 | -0.01138064
| 72.88691 | 0.001610016 | -0.031302332 | -0.02097073 | 24.03307 | 0.001610016 | -0.024513326 | -0.01654793 | 51.98322 | 0.001610016 | -0.031625618 | -0.01959577 | 62.9985 | 0.001610016 | -0.036151622 | -0.02239567
| 72.88692 | 0.001620016 | -0.029685902 | -0.01988781 | 24.03308 | 0.001620016 | -0.034858478 | -0.02353152 | 51.98323 | 0.001620016 | -0.033242048 | -0.02059734 | 62.99851 | 0.001620016 | -0.035828336 | -0.0221954
| 72.88693 | 0.001630016 | -0.028392758 | -0.01902148 | 24.03309 | 0.001630016 | -0.027099614 | -0.01829383 | 51.98324 | 0.001630016 | -0.041647484 | -0.02580549 | 62.99852 | 0.001630016 | -0.026453042 | -0.01638747
| 72.88694 | 0.001640016 | -0.026129756 | -0.01750541 | 24.0331 | 0.001640016 | -0.0274229 | -0.01851206 | 51.98325 | 0.001640016 | -0.036798194 | -0.02280079 | 62.99853 | 0.001640016 | -0.02580647 | -0.01598693
| 72.88695 | 0.001650017 | -0.028716044 | -0.01923807 | 24.03311 | 0.001650017 | -0.03065576 | -0.02069443 | 51.98326 | 0.001650017 | -0.02903933 | -0.01799326 | 62.99854 | 0.001650017 | -0.029362616 | -0.01818993
| 72.88696 | 0.001660017 | -0.028392758 | -0.01902148 | 24.03312 | 0.001660017 | -0.027099614 | -0.01829383 | 51.98327 | 0.001660017 | -0.026453042 | -0.01639076 | 62.99855 | 0.001660017 | -0.030009188 | -0.01859048
| 72.88697 | 0.001670017 | -0.028392758 | -0.01902148 | 24.03313 | 0.001670017 | -0.026129756 | -0.01763912 | 51.98328 | 0.001670017 | -0.027099614 | -0.01679138 | 62.99856 | 0.001670017 | -0.027099614 | -0.01678802
| 72.88698 | 0.001680017 | -0.02580647 | -0.01728882 | 24.03314 | 0.001680017 | -0.026129756 | -0.01763912 | 51.98329 | 0.001680017 | -0.024836612 | -0.01538919 | 62.99857 | 0.001680017 | -0.02903933 | -0.01798966
| 72.88699 | 0.001690017 | -0.031625618 | -0.02118731 | 24.03315 | 0.001690017 | -0.029362616 | -0.01982149 | 51.9833 | 0.001690017 | -0.03065576 | -0.01899483 | 62.99858 | 0.001690017 | -0.032595476 | -0.02019267
| 72.887 | 0.001700017 | -0.025159898 | -0.01685566 | 24.03316 | 0.001700017 | -0.033242048 | -0.02244033 | 51.98331 | 0.001700017 | -0.025483184 | -0.01578981 | 62.99859 | 0.001700017 | -0.03388862 | -0.02099376
| 72.88701 | 0.001710017 | -0.02903933 | -0.01945465 | 24.03317 | 0.001710017 | -0.028716044 | -0.01938501 | 51.98332 | 0.001710017 | -0.03065576 | -0.01899483 | 62.9986 | 0.001710017 | -0.028392758 | -0.01758911
| 72.88702 | 0.001720017 | -0.026776328 | -0.01793857 | 24.03318 | 0.001720017 | -0.028069472 | -0.01894854 | 51.98333 | 0.001720017 | -0.027099614 | -0.01679138 | 62.99861 | 0.001720017 | -0.026776328 | -0.01658775
| 72.88703 | 0.001730017 | -0.027746186 | -0.01858832 | 24.03319 | 0.001730017 | -0.027746186 | -0.0187303 | 51.98334 | 0.001730017 | -0.030009188 | -0.0185942 | 62.99862 | 0.001730017 | -0.03065576 | -0.01899103
| 72.88704 | 0.001740017 | -0.028392758 | -0.01902148 | 24.0332 | 0.001740017 | -0.029362616 | -0.01982149 | 51.98335 | 0.001740017 | -0.029685902 | -0.01839389 | 62.99863 | 0.001740017 | -0.0274229 | -0.01698829
| 72.88705 | 0.001750018 | -0.030979046 | -0.02075415 | 24.03321 | 0.001750018 | -0.031302332 | -0.02113091 | 51.98336 | 0.001750018 | -0.026453042 | -0.01639076 | 62.99864 | 0.001750018 | -0.026129756 | -0.0161872
| 72.88706 | 0.001760018 | -0.02903933 | -0.01945465 | 24.03322 | 0.001760018 | -0.026776328 | -0.01807559 | 51.98337 | 0.001760018 | -0.031625618 | -0.01959577 | 62.99865 | 0.001760018 | -0.03388862 | -0.02099376
| 72.88707 | 0.001770018 | -0.032918762 | -0.02205364 | 24.03323 | 0.001770018 | -0.016431176 | -0.01109201 | 51.98338 | 0.001770018 | -0.025483184 | -0.01578981 | 62.99866 | 0.001770018 | -0.030979046 | -0.0191913
| 72.88708 | 0.001780018 | -0.02095718 | -0.01404008 | 24.03324 | 0.001780018 | -0.029685902 | -0.02003972 | 51.98339 | 0.001780018 | -0.027746186 | -0.01719201 | 62.99867 | 0.001780018 | -0.027099614 | -0.01678802
| 72.88709 | 0.001790018 | -0.03227219 | -0.02162048 | 24.03325 | 0.001790018 | -0.027746186 | -0.0187303 | 51.9834 | 0.001790018 | -0.031625618 | -0.01959577 | 62.99868 | 0.001790018 | -0.018370892 | -0.01138064
| 72.8871 | 0.001800018 | -0.025483184 | -0.01707224 | 24.03326 | 0.001800018 | -0.023220182 | -0.01567498 | 51.98341 | 0.001800018 | -0.03065576 | -0.01899483 | 62.99869 | 0.001800018 | -0.024513326 | -0.01518583
| 72.88711 | 0.001810018 | -0.01610789 | -0.01079134 | 24.03327 | 0.001810018 | -0.023543468 | -0.01589322 | 51.98342 | 0.001810018 | -0.023866754 | -0.01478825 | 62.9987 | 0.001810018 | -0.027746186 | -0.01718857
| 72.88712 | 0.001820018 | 0.012017992 | 0.00805135 | 24.03328 | 0.001820018 | -0.021603752 | -0.0145838 | 51.98343 | 0.001820018 | -0.03550505 | -0.02199953 | 62.99871 | 0.001820018 | 0.001349554 | 0.0008360392
| 72.88713 | 0.001830018 | 0.088313488 | 0.05916486 | 24.03329 | 0.001830018 | -0.017077748 | -0.01152848 | 51.98344 | 0.001830018 | -0.03388862 | -0.02099797 | 62.99872 | 0.001830018 | 0.04046716 | 0.02506912
| 72.88714 | 0.001840018 | 0.192734866 | 0.1291211 | 24.0333 | 0.001840018 | 0.001349554 | 0.000911028 | 51.98345 | 0.001840018 | -0.031302332 | -0.01939546 | 62.99873 | 0.001840018 | 0.136806388 | 0.08475059
| 72.88715 | 0.001850019 | 0.24898663 | 0.1668065 | 24.03331 | 0.001850019 | 0.047256166 | 0.03190068 | 51.98346 | 0.001850019 | 0.01137142 | 0.007045925 | 62.99874 | 0.001850019 | 0.191765008 | 0.1187971
| 72.88716 | 0.001860019 | 0.335303992 | 0.224634 | 24.03332 | 0.001860019 | 0.121611946 | 0.08209519 | 51.98347 | 0.001860019 | 0.170751418 | 0.1058005 | 62.99875 | 0.001860019 | 0.263857786 | 0.163458
| 72.88717 | 0.001870019 | 0.456536242 | 0.3058525 | 24.03333 | 0.001870019 | 0.17624728 | 0.1189772 | 51.98348 | 0.001870019 | 0.273556366 | 0.1695002 | 62.99876 | 0.001870019 | 0.324635554 | 0.2011094
| 72.88718 | 0.001880019 | 0.576152062 | 0.3859881 | 24.03334 | 0.001880019 | 0.249956488 | 0.1687353 | 51.98349 | 0.001880019 | 0.273556366 | 0.1695002 | 62.99877 | 0.001880019 | 0.407720056 | 0.2525797
| 72.88719 | 0.001890019 | 0.614946382 | 0.411978 | 24.03335 | 0.001890019 | 0.340799854 | 0.2300599 | 51.9835 | 0.001890019 | 0.322372552 | 0.1997475 | 62.99878 | 0.001890019 | 0.560311048 | 0.3471087
| 72.8872 | 0.001900019 | 0.626261392 | 0.4195584 | 24.03336 | 0.001900019 | 0.443604802 | 0.2994592 | 51.98351 | 0.001900019 | 0.350498434 | 0.2171748 | 62.99879 | 0.001900019 | 0.683159728 | 0.4232126
| 72.88721 | 0.001910019 | 0.5544919 | 0.3714771 | 24.03337 | 0.001910019 | 0.521516728 | 0.3520544 | 51.98352 | 0.001910019 | 0.539620744 | 0.3343582 | 62.9988 | 0.001910019 | 0.634343542 | 0.3929713
| 72.88722 | 0.001920019 | 0.3928489 | 0.2631857 | 24.03338 | 0.001920019 | 0.554168614 | 0.3740963 | 51.98353 | 0.001920019 | 0.704173318 | 0.4363178 | 62.99881 | 0.001920019 | 0.5706562 | 0.3535175
| 72.88723 | 0.001930019 | 0.263857786 | 0.1767693 | 24.03339 | 0.001930019 | 0.556431616 | 0.375624 | 51.98354 | 0.001930019 | 0.637576402 | 0.3950532 | 62.99882 | 0.001930019 | 0.40416391 | 0.2503767
| 72.88724 | 0.001940019 | 0.14553511 | 0.09749999 | 24.0334 | 0.001940019 | 0.473023828 | 0.3193188 | 51.98355 | 0.001940019 | 0.584880784 | 0.3624021 | 62.99883 | 0.001940019 | 0.214071742 | 0.1326159
| 72.88725 | 0.00195002 | 0.043053448 | 0.02884329 | 24.03341 | 0.00195002 | 0.346295716 | 0.2337699 | 51.98356 | 0.00195002 | 0.422914498 | 0.262045 | 62.99884 | 0.00195002 | 0.081524482 | 0.05050384
| 72.88726 | 0.00196002 | 0.020100142 | 0.01346592 | 24.03342 | 0.00196002 | 0.222800464 | 0.1504034 | 51.98357 | 0.00196002 | 0.264827644 | 0.1640917 | 62.99885 | 0.00196002 | 0.007491988 | 0.004641234
| 72.88727 | 0.00197002 | 0.035294584 | 0.0236453 | 24.03343 | 0.00197002 | 0.098335354 | 0.06638213 | 51.98358 | 0.00197002 | 0.149091256 | 0.09237948 | 62.99886 | 0.00197002 | 0.005228986 | 0.00323932
| 72.88728 | 0.00198002 | 0.039497302 | 0.02646088 | 24.03344 | 0.00198002 | 0.024626146 | 0.01662409 | 51.98359 | 0.00198002 | 0.033031582 | 0.02046693 | 62.99887 | 0.00198002 | -0.022896896 | -0.01418447
| 72.88729 | 0.00199002 | 0.04531645 | 0.03035937 | 24.03345 | 0.00199002 | 0.01460428 | 0.009858745 | 51.9836 | 0.00199002 | 0.041437018 | 0.02567508 | 62.99888 | 0.00199002 | -0.026776328 | -0.01658775
| 72.8873 | 0.00200002 | 0.107387362 | 0.07194324 | 24.03346 | 0.00200002 | 0.013634422 | 0.009204034 | 51.98361 | 0.00200002 | 0.041760304 | 0.0258754 | 62.99889 | 0.00200002 | -0.023866754 | -0.01478529
| 72.88731 | 0.00201002 | 0.121611946 | 0.08147288 | 24.03347 | 0.00201002 | 0.023979574 | 0.01618762 | 51.98362 | 0.00201002 | 0.049842454 | 0.03088323 | 62.9989 | 0.00201002 | 0.04531645 | 0.02807322
| 72.88732 | 0.00202002 | 0.086050486 | 0.05764878 | 24.03348 | 0.00202002 | 0.047256166 | 0.03190068 | 51.98363 | 0.00202002 | 0.033678154 | 0.02086756 | 62.99891 | 0.00202002 | 0.100921642 | 0.06252024
| 72.88733 | 0.00203002 | 0.073765618 | 0.04941864 | 24.03349 | 0.00203002 | 0.114499654 | 0.07729398 | 51.98364 | 0.00203002 | 0.10350793 | 0.06413528 | 62.99892 | 0.00203002 | 0.131310526 | 0.08134594
| 72.88734 | 0.00204002 | 0.053075314 | 0.03555735 | 24.0335 | 0.00204002 | 0.116762656 | 0.07882164 | 51.98365 | 0.00204002 | 0.070856044 | 0.04390361 | 62.99893 | 0.00204002 | 0.149737828 | 0.09276153
| 72.88735 | 0.002050021 | 0.002965984 | 0.001987035 | 24.03351 | 0.002050021 | 0.094132636 | 0.06354505 | 51.98366 | 0.002050021 | 0.043053448 | 0.02667665 | 62.99894 | 0.002050021 | 0.136159816 | 0.08435004
| 72.88736 | 0.002060021 | -0.018370892 | -0.01230742 | 24.03352 | 0.002060021 | 0.091223062 | 0.06158091 | 51.98367 | 0.002060021 | 0.014280994 | 0.008848747 | 62.99895 | 0.002060021 | 0.093162778 | 0.05771368
| 72.88737 | 0.002070021 | -0.024836612 | -0.01663907 | 24.03353 | 0.002070021 | 0.059541034 | 0.04019369 | 51.98368 | 0.002070021 | 0.01622071 | 0.01005063 | 62.99896 | 0.002070021 | 0.05824789 | 0.03608416
| 72.88738 | 0.002080021 | -0.029685902 | -0.01988781 | 24.03354 | 0.002080021 | 0.0049057 | 0.003311635 | 51.98369 | 0.002080021 | -0.034535192 | -0.02139859 | 62.99897 | 0.002080021 | 0.011694706 | 0.007244788
| 72.88739 | 0.002090021 | -0.036474908 | -0.02443605 | 24.03355 | 0.002090021 | -0.019664036 | -0.01327438 | 51.9837 | 0.002090021 | -0.033242048 | -0.02059734 | 62.99898 | 0.002090021 | -0.016754462 | -0.01037927
| 72.8874 | 0.002100021 | -0.036474908 | -0.02443605 | 24.03356 | 0.002100021 | -0.02095718 | -0.01414732 | 51.98371 | 0.002100021 | -0.03227219 | -0.0199964 | 62.99899 | 0.002100021 | -0.038091338 | -0.02359731
| 72.88741 | 0.002110021 | -0.019987322 | -0.01339033 | 24.03357 | 0.002110021 | -0.031948904 | -0.02156738 | 51.98372 | 0.002110021 | -0.01287503 | -0.007977588 | 62.999 | 0.002110021 | -0.030009188 | -0.01859048
| 72.88742 | 0.002120021 | -0.033565334 | -0.02248681 | 24.03358 | 0.002120021 | -0.03550505 | -0.02396799 | 51.98373 | 0.002120021 | -0.039384482 | -0.0244033 | 62.99901 | 0.002120021 | -0.023866754 | -0.01478529
| 72.88743 | 0.002130021 | -0.024513326 | -0.01642249 | 24.03359 | 0.002130021 | -0.022896896 | -0.01545675 | 51.98374 | 0.002130021 | -0.029362616 | -0.01819358 | 62.99902 | 0.002130021 | -0.01934075 | -0.01198146
| 72.88744 | 0.002140021 | -0.02257361 | -0.015123 | 24.0336 | 0.002140021 | -0.019664036 | -0.01327438 | 51.98375 | 0.002140021 | -0.028392758 | -0.01759264 | 62.99903 | 0.002140021 | -0.036474908 | -0.02259595
| 72.88745 | 0.002150022 | -0.023543468 | -0.01577274 | 24.03361 | 0.002150022 | -0.027746186 | -0.0187303 | 51.98376 | 0.002150022 | -0.026776328 | -0.01659107 | 62.99904 | 0.002150022 | -0.029362616 | -0.01818993
| 72.88746 | 0.002160022 | -0.014814746 | -0.009925012 | 24.03362 | 0.002160022 | -0.031302332 | -0.02113091 | 51.98377 | 0.002160022 | -0.037768052 | -0.02340173 | 62.99905 | 0.002160022 | -0.026776328 | -0.01658775
| 72.88747 | 0.002170022 | -0.01772432 | -0.01187426 | 24.03363 | 0.002170022 | -0.021280466 | -0.01436556 | 51.98378 | 0.002170022 | -0.028392758 | -0.01759264 | 62.99906 | 0.002170022 | -0.023866754 | -0.01478529
| 72.88748 | 0.002180022 | -0.011905172 | -0.007975768 | 24.03364 | 0.002180022 | -0.021927038 | -0.01480204 | 51.98379 | 0.002180022 | -0.026776328 | -0.01659107 | 62.99907 | 0.002180022 | -0.027099614 | -0.01678802
| 72.88749 | 0.002190022 | -0.007379168 | -0.00494361 | 24.03365 | 0.002190022 | -0.033242048 | -0.02244033 | 51.9838 | 0.002190022 | -0.027746186 | -0.01719201 | 62.99908 | 0.002190022 | -0.024513326 | -0.01518583
| 72.8875 | 0.002200022 | -0.007055882 | -0.004727027 | 24.03366 | 0.002200022 | -0.030009188 | -0.02025796 | 51.98381 | 0.002200022 | -0.02257361 | -0.01398699 | 62.99909 | 0.002200022 | -0.02419004 | -0.01498556
| 72.88751 | 0.002210022 | 0.001996126 | 0.001337287 | 24.03367 | 0.002210022 | -0.027099614 | -0.01829383 | 51.98382 | 0.002210022 | -0.019987322 | -0.01238449 | 62.9991 | 0.002210022 | -0.026453042 | -0.01638747
| 72.88752 | 0.002220022 | 0.012664564 | 0.008484516 | 24.03368 | 0.002220022 | -0.025159898 | -0.01698441 | 51.98383 | 0.002220022 | -0.015461318 | -0.009580096 | 62.99911 | 0.002220022 | -0.031625618 | -0.01959185
| 72.88753 | 0.002230022 | 0.01783714 | 0.01194984 | 24.03369 | 0.002230022 | -0.026776328 | -0.01807559 | 51.98384 | 0.002230022 | -0.020310608 | -0.0125848 | 62.99912 | 0.002230022 | -0.023866754 | -0.01478529
| 72.88754 | 0.002240022 | 0.015574138 | 0.01043376 | 24.0337 | 0.002240022 | -0.005762738 | -0.003890186 | 51.98385 | 0.002240022 | -0.01287503 | -0.007977588 | 62.99913 | 0.002240022 | -0.026129756 | -0.0161872
| 72.88755 | 0.002250023 | 0.008785132 | 0.005885524 | 24.03371 | 0.002250023 | 0.003612556 | 0.002438687 | 51.98386 | 0.002250023 | -0.018370892 | -0.01138292 | 62.99914 | 0.002250023 | -0.025159898 | -0.01558638
| 72.88756 | 0.002260023 | 0.003612556 | 0.002420201 | 24.03372 | 0.002260023 | -0.014814746 | -0.01000082 | 51.98387 | 0.002260023 | -0.008672312 | -0.005373512 | 62.99915 | 0.002260023 | -0.02903933 | -0.01798966
| 72.88757 | 0.002270023 | -0.002853164 | -0.001911453 | 24.03373 | 0.002270023 | -0.04197077 | -0.02833273 | 51.98388 | 0.002270023 | -0.016431176 | -0.01018104 | 62.99916 | 0.002270023 | -0.02419004 | -0.01498556
| 72.88758 | 0.002280023 | -0.008995598 | -0.006026523 | 24.03374 | 0.002280023 | -0.041000912 | -0.02767802 | 51.98389 | 0.002280023 | -0.011905172 | -0.007376647 | 62.99917 | 0.002280023 | -0.023866754 | -0.01478529
| 72.88759 | 0.002290023 | -0.014168174 | -0.009491846 | 24.03375 | 0.002290023 | -0.023543468 | -0.01589322 | 51.9839 | 0.002290023 | -0.019017464 | -0.01178354 | 62.99918 | 0.002290023 | -0.025159898 | -0.01558638
| 72.8876 | 0.002300023 | -0.018694178 | -0.012524 | 24.03376 | 0.002300023 | -0.02095718 | -0.01414732 | 51.98391 | 0.002300023 | -0.020633894 | -0.01278511 | 62.99919 | 0.002300023 | -0.014814746 | -0.009177631
| 72.88761 |  | -0.02419004 | -0.01620591 |  |  |  | 0 |  |  |  | 0 |  |  |  | 0
| 72.88762 |  | -0.020633894 | -0.0138235 |  |  |  | 0 |  |  |  | 0 |  |  |  | 0
| 72.88763 |  | -0.03065576 | -0.02053756 |  |  |  | 0 |  |  |  | 0 |  |  |  | 0
| 72.88764 |  | -0.03227219 | -0.02162048 |  |  |  | 0 |  |  |  | 0 |  |  |  | 0
| 72.88765 |  | -0.028716044 | -0.01923807 |  |  |  | 0 |  |  |  | 0 |  |  |  | 0
| 72.88766 |  | -0.001883306 | -0.001261705 |  |  |  | 0 |  |  |  | 0 |  |  |  | 0
| 72.88767 |  | 0.149737828 | 0.1003156 |  |  |  | 0 |  |  |  | 0 |  |  |  | 0
| 72.88768 |  | 0.1342201 | 0.0899196 |  |  |  | 0 |  |  |  | 0 |  |  |  | 0
| 72.88769 |  | 0.078614908 | 0.05266738 |  |  |  | 0 |  |  |  | 0 |  |  |  | 0
| 72.8877 |  | 0.005228986 | 0.003503114 |  |  |  | 0 |  |  |  | 0 |  |  |  | 0
| 72.88771 |  | 0.133896814 | 0.08970302 |  |  |  | 0 |  |  |  | 0 |  |  |  | 0
| 72.88772 |  | 0.106094218 | 0.07107691 |  |  |  | 0 |  |  |  | 0 |  |  |  | 0
| 72.88773 |  | 0.121935232 | 0.08168946 |  |  |  | 0 |  |  |  | 0 |  |  |  | 0
| 72.88774 |  | 0.068916328 | 0.0461699 |  |  |  | 0 |  |  |  | 0 |  |  |  | 0
| 72.88775 |  | 0.175600708 | 0.1176422 |  |  |  | 0 |  |  |  | 0 |  |  |  | 0
| 72.88776 |  | 0.150707686 | 0.1009653 |  |  |  | 0 |  |  |  | 0 |  |  |  | 0
| 72.88777 |  | 0.189825292 | 0.1271718 |  |  |  | 0 |  |  |  | 0 |  |  |  | 0
| 72.88778 |  | 0.12452152 | 0.08342212 |  |  |  | 0 |  |  |  | 0 |  |  |  | 0
| 72.88779 |  | 0.215364886 | 0.1442819 |  |  |  | 0 |  |  |  | 0 |  |  |  | 0
| 72.8878 |  | 0.167195272 | 0.112011 |  |  |  | 0 |  |  |  | 0 |  |  |  | 0
| 72.88781 |  | 0.20211016 | 0.135402 |  |  |  | 0 |  |  |  | 0 |  |  |  | 0
| 72.88782 |  | 0.11643937 | 0.07800755 |  |  |  | 0 |  |  |  | 0 |  |  |  | 0
| 72.88783 |  | 0.174954136 | 0.117209 |  |  |  | 0 |  |  |  | 0 |  |  |  | 0
| 72.88784 |  | 0.130017382 | 0.08710403 |  |  |  | 0 |  |  |  | 0 |  |  |  | 0
| 72.88785 |  | 0.162992554 | 0.1091955 |  |  |  | 0 |  |  |  | 0 |  |  |  | 0
| 72.88786 |  | 0.070856044 | 0.0474694 |  |  |  | 0 |  |  |  | 0 |  |  |  | 0
| 72.88787 |  | 0.1342201 | 0.0899196 |  |  |  | 0 |  |  |  | 0 |  |  |  | 0
| 72.88788 |  | 0.088636774 | 0.05938144 |  |  |  | 0 |  |  |  | 0 |  |  |  | 0
| 72.88789 |  | 0.087666916 | 0.0587317 |  |  |  | 0 |  |  |  | 0 |  |  |  | 0
| 72.8879 |  | -0.006086024 | -0.004077279 |  |  |  | 0 |  |  |  | 0 |  |  |  | 0
| 72.88791 |  | 0.01460428 | 0.009784012 |  |  |  | 0 |  |  |  | 0 |  |  |  | 0
| 72.88792 |  | 0.018483712 | 0.012383 |  |  |  | 0 |  |  |  | 0 |  |  |  | 0
| 72.88793 |  | 0.077321764 | 0.05180105 |  |  |  | 0 |  |  |  | 0 |  |  |  | 0
| 72.88794 |  | 0.036911014 | 0.02472822 |  |  |  | 0 |  |  |  | 0 |  |  |  | 0
| 72.88795 |  | 0.021716572 | 0.01454883 |  |  |  | 0 |  |  |  | 0 |  |  |  | 0
| 72.88796 |  | 0.009108418 | 0.006102106 |  |  |  | 0 |  |  |  | 0 |  |  |  | 0
| 72.88797 |  | 0.017190568 | 0.01151667 |  |  |  | 0 |  |  |  | 0 |  |  |  | 0
| 72.88798 |  | -0.021927038 | -0.01468983 |  |  |  | 0 |  |  |  | 0 |  |  |  | 0
| 72.88799 |  | -0.036151622 | -0.02421947 |  |  |  | 0 |  |  |  | 0 |  |  |  | 0
| 72.888 |  | -0.030979046 | -0.02075415 |  |  |  | 0 |  |  |  | 0 |  |  |  | 0
| 72.88801 |  | -0.011905172 | -0.007975768 |  |  |  | 0 |  |  |  | 0 |  |  |  | 0
| 72.88802 |  | -0.00964217 | -0.006459689 |  |  |  | 0 |  |  |  | 0 |  |  |  | 0
| 72.88803 |  | -0.025483184 | -0.01707224 |  |  |  | 0 |  |  |  | 0 |  |  |  | 0
| 72.88804 |  | -0.032595476 | -0.02183706 |  |  |  | 0 |  |  |  | 0 |  |  |  | 0
| 72.88805 |  | -0.038091338 | -0.02551896 |  |  |  | 0 |  |  |  | 0 |  |  |  | 0
| 72.88806 |  | -0.020310608 | -0.01360692 |  |  |  | 0 |  |  |  | 0 |  |  |  | 0
| 72.88807 |  | -0.00964217 | -0.006459689 |  |  |  | 0 |  |  |  | 0 |  |  |  | 0
| 72.88808 |  | 0.03885073 | 0.02602771 |  |  |  | 0 |  |  |  | 0 |  |  |  | 0
| 72.88809 |  | 0.071502616 | 0.04790256 |  |  |  | 0 |  |  |  | 0 |  |  |  | 0
| 72.8881 |  | 0.1018915 | 0.06826133 |  |  |  | 0 |  |  |  | 0 |  |  |  | 0
| 72.88811 |  | 0.084757342 | 0.05678245 |  |  |  | 0 |  |  |  | 0 |  |  |  | 0
| 72.88812 |  | 0.089606632 | 0.06003119 |  |  |  | 0 |  |  |  | 0 |  |  |  | 0
| 72.88813 |  | 0.054045172 | 0.0362071 |  |  |  | 0 |  |  |  | 0 |  |  |  | 0
| 72.88814 |  | 0.034324726 | 0.02299555 |  |  |  | 0 |  |  |  | 0 |  |  |  | 0
| 72.88815 |  | 0.003612556 | 0.002420201 |  |  |  | 0 |  |  |  | 0 |  |  |  | 0
| 72.88816 |  | 0.007815274 | 0.005235776 |  |  |  | 0 |  |  |  | 0 |  |  |  | 0
| 72.88817 |  | -0.025159898 | -0.01685566 |  |  |  | 0 |  |  |  | 0 |  |  |  | 0
| 72.88818 |  | -0.026129756 | -0.01750541 |  |  |  | 0 |  |  |  | 0 |  |  |  | 0
| 72.88819 |  | -0.015461318 | -0.01035818 |  |  |  | 0 |  |  |  | 0 |  |  |  | 0
| 72.8882 |  | 0.013957708 | 0.009350846 |  |  |  | 0 |  |  |  | 0 |  |  |  | 0
| 72.88821 |  | 0.01783714 | 0.01194984 |  |  |  | 0 |  |  |  | 0 |  |  |  | 0
| 72.88822 |  | 0.023009716 | 0.01541516 |  |  |  | 0 |  |  |  | 0 |  |  |  | 0
| 72.88823 |  | 0.01298785 | 0.008701098 |  |  |  | 0 |  |  |  | 0 |  |  |  | 0
| 72.88824 |  | 0.047579452 | 0.03187544 |  |  |  | 0 |  |  |  | 0 |  |  |  | 0
| 72.88825 |  | 0.062773894 | 0.04205483 |  |  |  | 0 |  |  |  | 0 |  |  |  | 0
| 72.88826 |  | 0.06309718 | 0.04227141 |  |  |  | 0 |  |  |  | 0 |  |  |  | 0
| 72.88827 |  | 0.024949432 | 0.01671466 |  |  |  | 0 |  |  |  | 0 |  |  |  | 0
| 72.88828 |  | 0.031738438 | 0.02126289 |  |  |  | 0 |  |  |  | 0 |  |  |  | 0
| 72.88829 |  | 0.07764505 | 0.05201763 |  |  |  | 0 |  |  |  | 0 |  |  |  | 0
| 72.8883 |  | 0.143272108 | 0.09598392 |  |  |  | 0 |  |  |  | 0 |  |  |  | 0
| 72.88831 |  | 0.168488416 | 0.1128774 |  |  |  | 0 |  |  |  | 0 |  |  |  | 0
| 72.88832 |  | 0.185299288 | 0.1241397 |  |  |  | 0 |  |  |  | 0 |  |  |  | 0
| 72.88833 |  | 0.219244318 | 0.1468808 |  |  |  | 0 |  |  |  | 0 |  |  |  | 0
| 72.88834 |  | 0.21989089 | 0.147314 |  |  |  | 0 |  |  |  | 0 |  |  |  | 0
| 72.88835 |  | 0.161376124 | 0.1081125 |  |  |  | 0 |  |  |  | 0 |  |  |  | 0
| 72.88836 |  | 0.123874948 | 0.08298896 |  |  |  | 0 |  |  |  | 0 |  |  |  | 0
| 72.88837 |  | 0.11159008 | 0.07475881 |  |  |  | 0 |  |  |  | 0 |  |  |  | 0
| 72.88838 |  | 0.047902738 | 0.03209203 |  |  |  | 0 |  |  |  | 0 |  |  |  | 0
| 72.88839 |  | -0.000913448 | -0.0006119566 |  |  |  | 0 |  |  |  | 0 |  |  |  | 0
| 72.8884 |  | -0.016754462 | -0.01122451 |  |  |  | 0 |  |  |  | 0 |  |  |  | 0
| 72.88841 |  | 0.001349554 | 0.0009041221 |  |  |  | 0 |  |  |  | 0 |  |  |  | 0
| 72.88842 |  | -0.015138032 | -0.01014159 |  |  |  | 0 |  |  |  | 0 |  |  |  | 0
| 72.88843 |  | -0.022250324 | -0.01490641 |  |  |  | 0 |  |  |  | 0 |  |  |  | 0
| 72.88844 |  | -0.04520363 | -0.03028378 |  |  |  | 0 |  |  |  | 0 |  |  |  | 0
| 72.88845 |  | -0.02903933 | -0.01945465 |  |  |  | 0 |  |  |  | 0 |  |  |  | 0
| 72.88846 |  | -0.036474908 | -0.02443605 |  |  |  | 0 |  |  |  | 0 |  |  |  | 0
| 72.88847 |  | -0.020310608 | -0.01360692 |  |  |  | 0 |  |  |  | 0 |  |  |  | 0
| 72.88848 |  | -0.030332474 | -0.02032098 |  |  |  | 0 |  |  |  | 0 |  |  |  | 0
| 72.88849 |  | -0.025159898 | -0.01685566 |  |  |  | 0 |  |  |  | 0 |  |  |  | 0
| 72.8885 |  | -0.033242048 | -0.02227022 |  |  |  | 0 |  |  |  | 0 |  |  |  | 0
| 72.88851 |  | -0.019664036 | -0.01317375 |  |  |  | 0 |  |  |  | 0 |  |  |  | 0
| 72.88852 |  | -0.036151622 | -0.02421947 |  |  |  | 0 |  |  |  | 0 |  |  |  | 0
| 72.88853 |  | -0.0274229 | -0.01837174 |  |  |  | 0 |  |  |  | 0 |  |  |  | 0
| 72.88854 |  | -0.03227219 | -0.02162048 |  |  |  | 0 |  |  |  | 0 |  |  |  | 0
| 72.88855 |  | -0.024836612 | -0.01663907 |  |  |  | 0 |  |  |  | 0 |  |  |  | 0
| 72.88856 |  | -0.035828336 | -0.02400289 |  |  |  | 0 |  |  |  | 0 |  |  |  | 0
| 72.88857 |  | -0.025483184 | -0.01707224 |  |  |  | 0 |  |  |  | 0 |  |  |  | 0
| 72.88858 |  | -0.028069472 | -0.0188049 |  |  |  | 0 |  |  |  | 0 |  |  |  | 0
| 72.88859 |  | -0.029685902 | -0.01988781 |  |  |  | 0 |  |  |  | 0 |  |  |  | 0
| 72.8886 |  | -0.022896896 | -0.01533958 |  |  |  | 0 |  |  |  | 0 |  |  |  | 0
| 72.88861 |  | -0.033242048 | -0.02227022 |  |  |  | 0 |  |  |  | 0 |  |  |  | 0
| 72.88862 |  | -0.02419004 | -0.01620591 |  |  |  | 0 |  |  |  | 0 |  |  |  | 0
| 72.88863 |  | -0.028392758 | -0.01902148 |  |  |  | 0 |  |  |  | 0 |  |  |  | 0
| 72.88864 |  | -0.028716044 | -0.01923807 |  |  |  | 0 |  |  |  | 0 |  |  |  | 0
| 72.88865 |  | -0.027746186 | -0.01858832 |  |  |  | 0 |  |  |  | 0 |  |  |  | 0
| 72.88866 |  | -0.025483184 | -0.01707224 |  |  |  | 0 |  |  |  | 0 |  |  |  | 0
| 72.88867 |  | -0.02419004 | -0.01620591 |  |  |  | 0 |  |  |  | 0 |  |  |  | 0
| 72.88868 |  | -0.021927038 | -0.01468983 |  |  |  | 0 |  |  |  | 0 |  |  |  | 0
| 72.88869 |  | -0.009965456 | -0.006676272 |  |  |  | 0 |  |  |  | 0 |  |  |  | 0
| 72.8887 |  | 0.00328927 | 0.002203618 |  |  |  | 0 |  |  |  | 0 |  |  |  | 0
| 72.88871 |  | -0.004469594 | -0.002994366 |  |  |  | 0 |  |  |  | 0 |  |  |  | 0
| 72.88872 |  | 0.003935842 | 0.002636783 |  |  |  | 0 |  |  |  | 0 |  |  |  | 0
| 72.88873 |  | 0.003935842 | 0.002636783 |  |  |  | 0 |  |  |  | 0 |  |  |  | 0
| 72.88874 |  | 0.001349554 | 0.0009041221 |  |  |  | 0 |  |  |  | 0 |  |  |  | 0
| 72.88875 |  | -0.011581886 | -0.007759185 |  |  |  | 0 |  |  |  | 0 |  |  |  | 0
| 72.88876 |  | -0.006732596 | -0.004510445 |  |  |  | 0 |  |  |  | 0 |  |  |  | 0
| 72.88877 |  | -0.015138032 | -0.01014159 |  |  |  | 0 |  |  |  | 0 |  |  |  | 0
| 72.88878 |  | -0.022250324 | -0.01490641 |  |  |  | 0 |  |  |  | 0 |  |  |  | 0
| 72.88879 |  | -0.02903933 | -0.01945465 |  |  |  | 0 |  |  |  | 0 |  |  |  | 0
| 72.8888 |  | -0.023866754 | -0.01598933 |  |  |  | 0 |  |  |  | 0 |  |  |  | 0
| 72.88881 |  | -0.031302332 | -0.02097073 |  |  |  | 0 |  |  |  | 0 |  |  |  | 0
| 72.88882 |  | -0.020633894 | -0.0138235 |  |  |  | 0 |  |  |  | 0 |  |  |  | 0
| 72.88883 |  | -0.025483184 | -0.01707224 |  |  |  | 0 |  |  |  | 0 |  |  |  | 0
| 72.88884 |  | -0.027099614 | -0.01815515 |  |  |  | 0 |  |  |  | 0 |  |  |  | 0
| 72.88885 |  | -0.028392758 | -0.01902148 |  |  |  | 0 |  |  |  | 0 |  |  |  | 0
| 72.88886 |  | -0.026129756 | -0.01750541 |  |  |  | 0 |  |  |  | 0 |  |  |  | 0
| 72.88887 |  | -0.027746186 | -0.01858832 |  |  |  | 0 |  |  |  | 0 |  |  |  | 0
| 72.88888 |  | -0.031625618 | -0.02118731 |  |  |  | 0 |  |  |  | 0 |  |  |  | 0
| 72.88889 |  | -0.022896896 | -0.01533958 |  |  |  | 0 |  |  |  | 0 |  |  |  | 0
| 72.8889 |  | -0.028392758 | -0.01902148 |  |  |  | 0 |  |  |  | 0 |  |  |  | 0
| 72.88891 |  | -0.026453042 | -0.01772199 |  |  |  | 0 |  |  |  | 0 |  |  |  | 0
| 72.88892 |  | -0.021603752 | -0.01447325 |  |  |  | 0 |  |  |  | 0 |  |  |  | 0
| 72.88893 |  | -0.031625618 | -0.02118731 |  |  |  | 0 |  |  |  | 0 |  |  |  | 0
| 72.88894 |  | -0.035828336 | -0.02400289 |  |  |  | 0 |  |  |  | 0 |  |  |  | 0
| 72.88895 |  | -0.028716044 | -0.01923807 |  |  |  | 0 |  |  |  | 0 |  |  |  | 0
| 72.88896 |  | -0.028392758 | -0.01902148 |  |  |  | 0 |  |  |  | 0 |  |  |  | 0
| 72.88897 |  | -0.030332474 | -0.02032098 |  |  |  | 0 |  |  |  | 0 |  |  |  | 0
| 72.88898 |  | -0.031625618 | -0.02118731 |  |  |  | 0 |  |  |  | 0 |  |  |  | 0
| 72.88899 |  | -0.0274229 | -0.01837174 |  |  |  | 0 |  |  |  | 0 |  |  |  | 0
| 72.889 |  | -0.030979046 | -0.02075415 |  |  |  | 0 |  |  |  | 0 |  |  |  | 0
| 72.88901 |  | -0.028716044 | -0.01923807 |  |  |  | 0 |  |  |  | 0 |  |  |  | 0
| 72.88902 |  | -0.029362616 | -0.01967123 |  |  |  | 0 |  |  |  | 0 |  |  |  | 0
| 72.88903 |  | -0.028069472 | -0.0188049 |  |  |  | 0 |  |  |  | 0 |  |  |  | 0
| 72.88904 |  | -0.031302332 | -0.02097073 |  |  |  | 0 |  |  |  | 0 |  |  |  | 0
| 72.88905 |  | -0.027099614 | -0.01815515 |  |  |  | 0 |  |  |  | 0 |  |  |  | 0
| 72.88906 |  | -0.021927038 | -0.01468983 |  |  |  | 0 |  |  |  | 0 |  |  |  | 0
| 72.88907 |  | -0.019987322 | -0.01339033 |  |  |  | 0 |  |  |  | 0 |  |  |  | 0
| 72.88908 |  | -0.017077748 | -0.01144109 |  |  |  | 0 |  |  |  | 0 |  |  |  | 0
| 72.88909 |  | -0.013198316 | -0.008842098 |  |  |  | 0 |  |  |  | 0 |  |  |  | 0
| 72.8891 |  | -0.01287503 | -0.008625516 |  |  |  | 0 |  |  |  | 0 |  |  |  | 0

## SinPlaca#1
|  |  |  | MAX | 1.302252418 |  |  | MAX | 1.579955092 |  |  | MAX | 1.478766574 |  |  | MAX | 1.466481706
|  | TOF #1 |  |  | Normalized | TOF #2 |  |  | Normalized | TOF #3 |  |  | Normalized | TOF #4 |  |  | Normalized
|  | 7.354204 | 0 | -0.008349026 | -0.006411219 | 17.60281 | 0 | 0.011048134 | 0.006992689 | 41.95526 | 0 | 0.0049057 | 0.003317427 | 51.13356 | 0 | -0.002206592 | -0.001504684
M4_56_Mod_SinPlaca - PabloMajo2 |  | 7.354214 | 1.00001e-05 | -0.000266876 | -0.0002049342 | 17.60282 | 1.00001e-05 | 0.004582414 | 0.002900344 | 41.95527 | 1.00001e-05 | -0.002853164 | -0.001929421 | 51.13357 | 1.00001e-05 | -0.002529878 | -0.001725134
|  | 7.354224 | 2.00002e-05 | -0.010612028 | -0.008148979 | 17.60283 | 2.00002e-05 | 0.00328927 | 0.002081876 | 41.95528 | 2.00002e-05 | -0.002853164 | -0.001929421 | 51.13358 | 2.00002e-05 | 0.00167284 | 0.001140717
|  | 7.354234 | 3.00003e-05 | -0.007379168 | -0.005666465 | 17.60284 | 3.00003e-05 | 0.010078276 | 0.006378837 | 41.95529 | 3.00003e-05 | 0.00167284 | 0.00113124 | 51.13359 | 3.00003e-05 | 0.002642698 | 0.001802067
|  | 7.354244 | 4.00004e-05 | -0.007379168 | -0.005666465 | 17.60285 | 4.00004e-05 | -0.00317645 | -0.002010469 | 41.9553 | 4.00004e-05 | 0.00167284 | 0.00113124 | 51.1336 | 4.00004e-05 | 0.005875558 | 0.004006568
|  | 7.354254 | 5.00005e-05 | -0.007055882 | -0.005418214 | 17.60286 | 5.00005e-05 | 0.007491988 | 0.004741899 | 41.95531 | 5.00005e-05 | -0.00156002 | -0.001054947 | 51.13361 | 5.00005e-05 | 0.002642698 | 0.001802067
|  | 7.354264 | 6.00006e-05 | 0.000379696 | 0.0002915687 | 17.60287 | 6.00006e-05 | 0.003612556 | 0.002286493 | 41.95532 | 6.00006e-05 | -0.002853164 | -0.001929421 | 51.13362 | 6.00006e-05 | 0.001026268 | 0.0006998164
|  | 7.354274 | 7.00007e-05 | -0.005439452 | -0.004176957 | 17.60288 | 7.00007e-05 | 0.002319412 | 0.001468024 | 41.95533 | 7.00007e-05 | -0.000266876 | -0.000180472 | 51.13363 | 7.00007e-05 | 0.001349554 | 0.0009202665
|  | 7.354284 | 8.00008e-05 | -0.005439452 | -0.004176957 | 17.60289 | 8.00008e-05 | -0.001883306 | -0.001192 | 41.95534 | 8.00008e-05 | 0.001996126 | 0.001349859 | 51.13364 | 8.00008e-05 | 0.000379696 | 0.0002589163
|  | 7.354294 | 9.00009e-05 | -0.008995598 | -0.006907722 | 17.6029 | 9.00009e-05 | -0.000266876 | -0.0001689137 | 41.95535 | 9.00009e-05 | -0.002206592 | -0.001492184 | 51.13365 | 9.00009e-05 | 0.001349554 | 0.0009202665
|  | 7.354304 | 0.000100001 | -0.00802574 | -0.006162968 | 17.60291 | 0.000100001 | 0.010401562 | 0.006583454 | 41.95536 | 0.000100001 | -0.004146308 | -0.002803896 | 51.13366 | 0.000100001 | 0.001026268 | 0.0006998164
|  | 7.354314 | 0.0001100011 | -0.00964217 | -0.007404225 | 17.60292 | 0.0001100011 | 0.008461846 | 0.005355751 | 41.95537 | 0.0001100011 | -0.00156002 | -0.001054947 | 51.13367 | 0.0001100011 | 0.00167284 | 0.001140717
|  | 7.354324 | 0.0001200012 | -0.00640931 | -0.004921711 | 17.60293 | 0.0001200012 | 0.001996126 | 0.001263407 | 41.95538 | 0.0001200012 | -0.00156002 | -0.001054947 | 51.13368 | 0.0001200012 | 0.001026268 | 0.0006998164
|  | 7.354334 | 0.0001300013 | -0.004146308 | -0.003183951 | 17.60294 | 0.0001300013 | 0.002965984 | 0.001877258 | 41.95539 | 0.0001300013 | -0.00479288 | -0.003241134 | 51.13369 | 0.0001300013 | 0.001349554 | 0.0009202665
|  | 7.354344 | 0.0001400014 | -0.003823022 | -0.0029357 | 17.60295 | 0.0001400014 | 0.0049057 | 0.003104962 | 41.9554 | 0.0001400014 | -0.00479288 | -0.003241134 | 51.1337 | 0.0001400014 | -0.000590162 | -0.0004024339
|  | 7.354354 | 0.0001500015 | -0.006732596 | -0.005169962 | 17.60296 | 0.0001500015 | 0.009431704 | 0.005969603 | 41.95541 | 0.0001500015 | -0.001883306 | -0.001273565 | 51.13371 | 0.0001500015 | 0.00167284 | 0.001140717
|  | 7.354364 | 0.0001600016 | -0.006732596 | -0.005169962 | 17.60297 | 0.0001600016 | 0.002319412 | 0.001468024 | 41.95542 | 0.0001600016 | -0.000266876 | -0.000180472 | 51.13372 | 0.0001600016 | 0.000702982 | 0.0004793664
|  | 7.354374 | 0.0001700017 | -0.008672312 | -0.006659471 | 17.60298 | 0.0001700017 | 0.00167284 | 0.00105879 | 41.95543 | 0.0001700017 | -0.002853164 | -0.001929421 | 51.13373 | 0.0001700017 | 0.000702982 | 0.0004793664
|  | 7.354384 | 0.0001800018 | -0.005116166 | -0.003928705 | 17.60299 | 0.0001800018 | 5.641e-05 | 3.570355e-05 | 41.95544 | 0.0001800018 | -0.003823022 | -0.002585278 | 51.13374 | 0.0001800018 | -0.001883306 | -0.001284234
|  | 7.354394 | 0.0001900019 | -0.003499736 | -0.002687448 | 17.603 | 0.0001900019 | 0.000702982 | 0.000444938 | 41.95545 | 0.0001900019 | -0.011905172 | -0.008050745 | 51.13375 | 0.0001900019 | 0.002642698 | 0.001802067
|  | 7.354404 | 0.000200002 | -0.00317645 | -0.002439197 | 17.60301 | 0.000200002 | -0.002529878 | -0.001601234 | 41.95546 | 0.000200002 | -0.003499736 | -0.002366659 | 51.13376 | 0.000200002 | 0.002319412 | 0.001581617
|  | 7.354414 | 0.0002100021 | -0.00479288 | -0.003680454 | 17.60302 | 0.0002100021 | -0.000266876 | -0.0001689137 | 41.95547 | 0.0002100021 | -0.000913448 | -0.0006177094 | 51.13377 | 0.0002100021 | 0.003612556 | 0.002463417
|  | 7.354424 | 0.0002200022 | -0.006732596 | -0.005169962 | 17.60303 | 0.0002200022 | 0.003612556 | 0.002286493 | 41.95548 | 0.0002200022 | -0.00156002 | -0.001054947 | 51.13378 | 0.0002200022 | 0.003612556 | 0.002463417
|  | 7.354434 | 0.0002300023 | -0.00479288 | -0.003680454 | 17.60304 | 0.0002300023 | 0.001026268 | 0.0006495552 | 41.95549 | 0.0002300023 | -0.000590162 | -0.0003990907 | 51.13379 | 0.0002300023 | 0.007815274 | 0.005329268
|  | 7.354444 | 0.0002400024 | -0.005762738 | -0.004425208 | 17.60305 | 0.0002400024 | 0.002319412 | 0.001468024 | 41.9555 | 0.0002400024 | -0.00156002 | -0.001054947 | 51.1338 | 0.0002400024 | 0.007168702 | 0.004888368
|  | 7.354454 | 0.0002500025 | -0.003823022 | -0.0029357 | 17.60306 | 0.0002500025 | 0.001026268 | 0.0006495552 | 41.95551 | 0.0002500025 | 0.002642698 | 0.001787096 | 51.13381 | 0.0002500025 | 0.00167284 | 0.001140717
|  | 7.354464 | 0.0002600026 | -0.00317645 | -0.002439197 | 17.60307 | 0.0002600026 | 0.000379696 | 0.0002403208 | 41.95552 | 0.0002600026 | -0.001236734 | -0.0008363281 | 51.13382 | 0.0002600026 | 0.001026268 | 0.0006998164
|  | 7.354474 | 0.0002700027 | -0.000590162 | -0.0004531856 | 17.60308 | 0.0002700027 | -0.00317645 | -0.002010469 | 41.95553 | 0.0002700027 | -0.000590162 | -0.0003990907 | 51.13383 | 0.0002700027 | 0.0049057 | 0.003345217
|  | 7.354484 | 0.0002800028 | -0.007702454 | -0.005914717 | 17.60309 | 0.0002800028 | -0.001883306 | -0.001192 | 41.95554 | 0.0002800028 | 0.006198844 | 0.004191902 | 51.13384 | 0.0002800028 | -0.007702454 | -0.005252336
|  | 7.354494 | 0.0002900029 | 5.641e-05 | 4.331725e-05 | 17.6031 | 0.0002900029 | -0.003499736 | -0.002215086 | 41.95555 | 0.0002900029 | -0.001883306 | -0.001273565 | 51.13385 | 0.0002900029 | -0.00156002 | -0.001063784
|  | 7.354504 | 0.000300003 | -0.002853164 | -0.002190945 | 17.60311 | 0.000300003 | -0.003499736 | -0.002215086 | 41.95556 | 0.000300003 | -0.005439452 | -0.003678371 | 51.13386 | 0.000300003 | -0.00317645 | -0.002166035
|  | 7.354514 | 0.0003100031 | -0.002529878 | -0.001942694 | 17.60312 | 0.0003100031 | 0.002965984 | 0.001877258 | 41.95557 | 0.0003100031 | -0.00317645 | -0.00214804 | 51.13387 | 0.0003100031 | 0.003612556 | 0.002463417
|  | 7.354524 | 0.0003200032 | -0.002206592 | -0.001694443 | 17.60313 | 0.0003200032 | -0.002206592 | -0.001396617 | 41.95558 | 0.0003200032 | -0.000590162 | -0.0003990907 | 51.13388 | 0.0003200032 | 0.001349554 | 0.0009202665
|  | 7.354534 | 0.0003300033 | 0.001026268 | 0.0007880715 | 17.60314 | 0.0003300033 | 0.005552272 | 0.003514196 | 41.95559 | 0.0003300033 | -0.004146308 | -0.002803896 | 51.13389 | 0.0003300033 | 0.001996126 | 0.001361167
|  | 7.354544 | 0.0003400034 | -0.000266876 | -0.0002049342 | 17.60315 | 0.0003400034 | 0.004259128 | 0.002695727 | 41.9556 | 0.0003400034 | -0.005762738 | -0.00389699 | 51.1339 | 0.0003400034 | 0.001349554 | 0.0009202665
|  | 7.354554 | 0.0003500035 | -0.002529878 | -0.001942694 | 17.60316 | 0.0003500035 | 0.00975499 | 0.00617422 | 41.95561 | 0.0003500035 | -0.000590162 | -0.0003990907 | 51.13391 | 0.0003500035 | 0.000702982 | 0.0004793664
|  | 7.354564 | 0.0003600036 | -0.008672312 | -0.006659471 | 17.60317 | 0.0003600036 | 0.001996126 | 0.001263407 | 41.95562 | 0.0003600036 | 0.001996126 | 0.001349859 | 51.13392 | 0.0003600036 | 0.001349554 | 0.0009202665
|  | 7.354574 | 0.0003700037 | -0.003499736 | -0.002687448 | 17.60318 | 0.0003700037 | -0.004146308 | -0.00262432 | 41.95563 | 0.0003700037 | -0.005116166 | -0.003459752 | 51.13393 | 0.0003700037 | 0.00328927 | 0.002242967
|  | 7.354584 | 0.0003800038 | -0.001236734 | -0.0009496884 | 17.60319 | 0.0003800038 | -0.003823022 | -0.002419703 | 41.95564 | 0.0003800038 | -0.003823022 | -0.002585278 | 51.13394 | 0.0003800038 | 0.00167284 | 0.001140717
|  | 7.354594 | 0.0003900039 | -0.001236734 | -0.0009496884 | 17.6032 | 0.0003900039 | 0.001996126 | 0.001263407 | 41.95565 | 0.0003900039 | 0.000379696 | 0.0002567653 | 51.13395 | 0.0003900039 | 0.002319412 | 0.001581617
|  | 7.354604 | 0.000400004 | 0.00167284 | 0.001284574 | 17.60321 | 0.000400004 | -0.00317645 | -0.002010469 | 41.95566 | 0.000400004 | 0.001996126 | 0.001349859 | 51.13396 | 0.000400004 | 0.003935842 | 0.002683867
|  | 7.354614 | 0.0004100041 | 5.641e-05 | 4.331725e-05 | 17.60322 | 0.0004100041 | 0.00167284 | 0.00105879 | 41.95567 | 0.0004100041 | -0.013844888 | -0.009362457 | 51.13397 | 0.0004100041 | 0.001996126 | 0.001361167
|  | 7.354624 | 0.0004200042 | -0.002853164 | -0.002190945 | 17.60323 | 0.0004200042 | -0.003499736 | -0.002215086 | 41.95568 | 0.0004200042 | -0.001883306 | -0.001273565 | 51.13398 | 0.0004200042 | 0.001026268 | 0.0006998164
|  | 7.354634 | 0.0004300043 | -0.003499736 | -0.002687448 | 17.60324 | 0.0004300043 | 0.000702982 | 0.000444938 | 41.95569 | 0.0004300043 | 0.000379696 | 0.0002567653 | 51.13399 | 0.0004300043 | 0.000379696 | 0.0002589163
|  | 7.354644 | 0.0004400044 | 0.000702982 | 0.0005398201 | 17.60325 | 0.0004400044 | -0.005439452 | -0.003442789 | 41.9557 | 0.0004400044 | -0.000266876 | -0.000180472 | 51.134 | 0.0004400044 | -0.000913448 | -0.000622884
|  | 7.354654 | 0.0004500045 | 0.000379696 | 0.0002915687 | 17.60326 | 0.0004500045 | 0.003612556 | 0.002286493 | 41.95571 | 0.0004500045 | 0.000379696 | 0.0002567653 | 51.13401 | 0.0004500045 | -0.00156002 | -0.001063784
|  | 7.354664 | 0.0004600046 | 0.00813856 | 0.006249603 | 17.60327 | 0.0004600046 | 0.003612556 | 0.002286493 | 41.95572 | 0.0004600046 | 0.0049057 | 0.003317427 | 51.13402 | 0.0004600046 | 0.001026268 | 0.0006998164
|  | 7.354674 | 0.0004700047 | -0.002206592 | -0.001694443 | 17.60328 | 0.0004700047 | 0.004582414 | 0.002900344 | 41.95573 | 0.0004700047 | -0.001883306 | -0.001273565 | 51.13403 | 0.0004700047 | 0.009431704 | 0.006431518
|  | 7.354684 | 0.0004800048 | -0.00479288 | -0.003680454 | 17.60329 | 0.0004800048 | 0.004582414 | 0.002900344 | 41.95574 | 0.0004800048 | -0.000913448 | -0.0006177094 | 51.13404 | 0.0004800048 | -0.005762738 | -0.003929635
|  | 7.354694 | 0.0004900049 | -0.00156002 | -0.00119794 | 17.6033 | 0.0004900049 | -0.000266876 | -0.0001689137 | 41.95575 | 0.0004900049 | -0.001883306 | -0.001273565 | 51.13405 | 0.0004900049 | -0.002853164 | -0.001945584
|  | 7.354704 | 0.000500005 | 0.001349554 | 0.001036323 | 17.60331 | 0.000500005 | -0.001883306 | -0.001192 | 41.95576 | 0.000500005 | -0.005439452 | -0.003678371 | 51.13406 | 0.000500005 | -0.006732596 | -0.004590985
|  | 7.354714 | 0.0005100051 | 0.006198844 | 0.004760094 | 17.60332 | 0.0005100051 | 0.009108418 | 0.005764985 | 41.95577 | 0.0005100051 | -0.005439452 | -0.003678371 | 51.13407 | 0.0005100051 | -0.002853164 | -0.001945584
|  | 7.354724 | 0.0005200052 | 0.007491988 | 0.0057531 | 17.60333 | 0.0005200052 | 0.005875558 | 0.003718813 | 41.95578 | 0.0005200052 | -0.000266876 | -0.000180472 | 51.13408 | 0.0005200052 | 0.00652213 | 0.004447468
|  | 7.354734 | 0.0005300053 | 0.020423428 | 0.01568316 | 17.60334 | 0.0005300053 | 0.020100142 | 0.01272197 | 41.95579 | 0.0005300053 | 0.012341278 | 0.008345657 | 51.13409 | 0.0005300053 | 0.023656288 | 0.01613132
|  | 7.354744 | 0.0005400054 | 0.044669878 | 0.03430201 | 17.60335 | 0.0005400054 | 0.062127322 | 0.03932221 | 41.9558 | 0.0005400054 | 0.03885073 | 0.02627239 | 51.1341 | 0.0005400054 | 0.08249434 | 0.05625323
|  | 7.354754 | 0.0005500055 | 0.13583653 | 0.1043089 | 17.60336 | 0.0005500055 | 0.165902128 | 0.1050043 | 41.95581 | 0.0005500055 | 0.108680506 | 0.07349402 | 51.13411 | 0.0005500055 | 0.211485454 | 0.1442128
|  | 7.354764 | 0.0005600056 | 0.326251984 | 0.250529 | 17.60337 | 0.0005600056 | 0.409336486 | 0.2590811 | 41.95582 | 0.0005600056 | 0.272586508 | 0.1843337 | 51.13412 | 0.0005600056 | 0.47205397 | 0.3218956
|  | 7.354774 | 0.0005700057 | 0.626584678 | 0.4811546 | 17.60338 | 0.0005700057 | 0.762688084 | 0.4827277 | 41.95583 | 0.0005700057 | 0.579061636 | 0.3915842 | 51.13413 | 0.0005700057 | 0.827021998 | 0.5639498
|  | 7.354784 | 0.0005800058 | 0.950193964 | 0.7296542 | 17.60339 | 0.0005800058 | 1.183606456 | 0.7491393 | 41.95584 | 0.0005800058 | 0.942758386 | 0.6375302 | 51.13414 | 0.0005800058 | 1.204620046 | 0.8214354
|  | 7.354794 | 0.0005900059 | 1.208176192 | 0.9277588 | 17.6034 | 0.0005900059 | 1.515297892 | 0.9590766 | 41.95585 | 0.0005900059 | 1.295786698 | 0.8762618 | 51.13415 | 0.0005900059 | 1.459369414 | 0.9951501
|  | 7.354804 | 0.000600006 | 1.302252418 | 1 | 17.60341 | 0.000600006 | 1.579955092 | 1 | 41.95586 | 0.000600006 | 1.478766574 | 1 | 51.13416 | 0.000600006 | 1.466481706 | 1
|  | 7.354814 | 0.0006100061 | 1.222724062 | 0.9389302 | 17.60342 | 0.0006100061 | 1.47908986 | 0.9361594 | 41.95587 | 0.0006100061 | 1.424454526 | 0.9632721 | 51.13417 | 0.0006100061 | 1.32229615 | 0.9016793
|  | 7.354824 | 0.0006200062 | 1.033925038 | 0.7939513 | 17.60343 | 0.0006200062 | 1.223047348 | 0.7741026 | 41.95588 | 0.0006200062 | 1.283825116 | 0.8681729 | 51.13418 | 0.0006200062 | 1.092439804 | 0.7449393
|  | 7.354834 | 0.0006300063 | 0.828638428 | 0.6363117 | 17.60344 | 0.0006300063 | 0.960539116 | 0.6079534 | 41.95589 | 0.0006300063 | 1.009032016 | 0.6823471 | 51.13419 | 0.0006300063 | 0.85029859 | 0.5798222
|  | 7.354844 | 0.0006400064 | 0.651154414 | 0.5000217 | 17.60345 | 0.0006400064 | 0.747816928 | 0.4733153 | 41.9559 | 0.0006400064 | 0.785964676 | 0.5315002 | 51.1342 | 0.0006400064 | 0.655680418 | 0.4471112
|  | 7.354854 | 0.0006500065 | 0.474963544 | 0.3647246 | 17.60346 | 0.0006500065 | 0.542853604 | 0.343588 | 41.95591 | 0.0006500065 | 0.600398512 | 0.406013 | 51.13421 | 0.0006500065 | 0.454919812 | 0.3102117
|  | 7.354864 | 0.0006600066 | 0.349528576 | 0.2684031 | 17.60347 | 0.0006600066 | 0.40578034 | 0.2568303 | 41.95592 | 0.0006600066 | 0.410952916 | 0.2779025 | 51.13422 | 0.0006600066 | 0.355347724 | 0.2423131
|  | 7.354874 | 0.0006700067 | 0.283578232 | 0.2177598 | 17.60348 | 0.0006700067 | 0.337243708 | 0.2134515 | 41.95593 | 0.0006700067 | 0.325282126 | 0.2199685 | 51.13423 | 0.0006700067 | 0.29101381 | 0.1984435
|  | 7.354884 | 0.0006800068 | 0.26030164 | 0.1998857 | 17.60349 | 0.0006800068 | 0.337566994 | 0.2136561 | 41.95594 | 0.0006800068 | 0.280991944 | 0.1900178 | 51.13424 | 0.0006800068 | 0.30071239 | 0.205057
|  | 7.354894 | 0.0006900069 | 0.251572918 | 0.1931829 | 17.6035 | 0.0006900069 | 0.332394418 | 0.2103822 | 41.95595 | 0.0006900069 | 0.293923384 | 0.1987625 | 51.13425 | 0.0006900069 | 0.3120274 | 0.2127728
|  | 7.354904 | 0.000700007 | 0.2796988 | 0.2147808 | 17.60351 | 0.000700007 | 0.316230118 | 0.2001513 | 41.95596 | 0.000700007 | 0.28293166 | 0.1913295 | 51.13426 | 0.000700007 | 0.291660382 | 0.1988844
|  | 7.354914 | 0.0007100071 | 0.261594784 | 0.2008787 | 17.60352 | 0.0007100071 | 0.247693486 | 0.1567725 | 41.95597 | 0.0007100071 | 0.250279774 | 0.169249 | 51.13427 | 0.0007100071 | 0.230236042 | 0.1569989
|  | 7.354924 | 0.0007200072 | 0.204696448 | 0.1571865 | 17.60353 | 0.0007200072 | 0.184652716 | 0.1168721 | 41.95598 | 0.0007200072 | 0.188855434 | 0.1277115 | 51.13428 | 0.0007200072 | 0.167195272 | 0.1140112
|  | 7.354934 | 0.0007300073 | 0.14391868 | 0.1105152 | 17.60354 | 0.0007300073 | 0.10835722 | 0.06858247 | 41.95599 | 0.0007300073 | 0.138422818 | 0.09360694 | 51.13429 | 0.0007300073 | 0.111913366 | 0.07631419
|  | 7.354944 | 0.0007400074 | 0.109003792 | 0.08370404 | 17.60355 | 0.0007400074 | 0.078291622 | 0.04955307 | 41.956 | 0.0007400074 | 0.089283346 | 0.0603769 | 51.1343 | 0.0007400074 | 0.075382048 | 0.05140333
|  | 7.354954 | 0.0007500075 | 0.043376734 | 0.03330901 | 17.60356 | 0.0007500075 | 0.036264442 | 0.02295283 | 41.95601 | 0.0007500075 | 0.054045172 | 0.03654747 | 51.13431 | 0.0007500075 | 0.031091866 | 0.02120167
|  | 7.354964 | 0.0007600076 | 0.0372343 | 0.02859223 | 17.60357 | 0.0007600076 | 0.021393286 | 0.01354044 | 41.95602 | 0.0007600076 | 0.024626146 | 0.01665317 | 51.13432 | 0.0007600076 | 0.009108418 | 0.006211068
|  | 7.354974 | 0.0007700077 | 0.029475436 | 0.0226342 | 17.60358 | 0.0007700077 | -0.002853164 | -0.001805851 | 41.95603 | 0.0007700077 | 0.010078276 | 0.006815326 | 51.13433 | 0.0007700077 | 0.002319412 | 0.001581617
|  | 7.354984 | 0.0007800078 | 0.01137142 | 0.008732117 | 17.60359 | 0.0007800078 | -0.00317645 | -0.002010469 | 41.95604 | 0.0007800078 | -0.002529878 | -0.001710803 | 51.13434 | 0.0007800078 | 0.013957708 | 0.009517819
|  | 7.354994 | 0.0007900079 | -0.016754462 | -0.01286576 | 17.6036 | 0.0007900079 | -0.01610789 | -0.01019516 | 41.95605 | 0.0007900079 | 0.013634422 | 0.009220131 | 51.13435 | 0.0007900079 | 0.008461846 | 0.005770168
|  | 7.355004 | 0.000800008 | -0.007055882 | -0.005418214 | 17.60361 | 0.000800008 | 0.001349554 | 0.0008541724 | 41.95606 | 0.000800008 | 0.003612556 | 0.002442952 | 51.13436 | 0.000800008 | 0.007168702 | 0.004888368
|  | 7.355014 | 0.0008100081 | 0.000379696 | 0.0002915687 | 17.60362 | 0.0008100081 | 0.008461846 | 0.005355751 | 41.95607 | 0.0008100081 | -0.004146308 | -0.002803896 | 51.13437 | 0.0008100081 | -0.003499736 | -0.002386485
|  | 7.355024 | 0.0008200082 | -0.011905172 | -0.009141985 | 17.60363 | 0.0008200082 | -0.001236734 | -0.0007827653 | 41.95608 | 0.0008200082 | -0.010288742 | -0.006957651 | 51.13438 | 0.0008200082 | -0.010935314 | -0.007456836
|  | 7.355034 | 0.0008300083 | -0.013198316 | -0.01013499 | 17.60364 | 0.0008300083 | -0.017077748 | -0.01080901 | 41.95609 | 0.0008300083 | -0.00802574 | -0.00542732 | 51.13439 | 0.0008300083 | -0.021927038 | -0.01495214
|  | 7.355044 | 0.0008400084 | -0.009965456 | -0.007652476 | 17.60365 | 0.0008400084 | -0.006732596 | -0.004261258 | 41.9561 | 0.0008400084 | -0.025159898 | -0.01701411 | 51.1344 | 0.0008400084 | -0.021927038 | -0.01495214
|  | 7.355054 | 0.0008500085 | -0.01287503 | -0.009886739 | 17.60366 | 0.0008500085 | -0.023220182 | -0.01469674 | 41.95611 | 0.0008500085 | -0.026129756 | -0.01766997 | 51.13441 | 0.0008500085 | -0.021603752 | -0.01473169
|  | 7.355064 | 0.0008600086 | -0.01449146 | -0.011128 | 17.60367 | 0.0008600086 | -0.016431176 | -0.01039977 | 41.95612 | 0.0008600086 | -0.021927038 | -0.01482792 | 51.13442 | 0.0008600086 | -0.02095718 | -0.01429079
|  | 7.355074 | 0.0008700087 | -0.019987322 | -0.01534827 | 17.60368 | 0.0008700087 | -0.024836612 | -0.01571982 | 41.95613 | 0.0008700087 | -0.018047606 | -0.0122045 | 51.13443 | 0.0008700087 | -0.019987322 | -0.01362944
|  | 7.355084 | 0.0008800088 | -0.02095718 | -0.01609302 | 17.60369 | 0.0008800088 | -0.020633894 | -0.0130598 | 41.95614 | 0.0008800088 | -0.027099614 | -0.01832582 | 51.13444 | 0.0008800088 | -0.026776328 | -0.01825889
|  | 7.355094 | 0.0008900089 | -0.018694178 | -0.01435526 | 17.6037 | 0.0008900089 | -0.02257361 | -0.0142875 | 41.95615 | 0.0008900089 | -0.028069472 | -0.01898168 | 51.13445 | 0.0008900089 | -0.028069472 | -0.01914069
|  | 7.355104 | 0.000900009 | -0.01772432 | -0.01361051 | 17.60371 | 0.000900009 | -0.027099614 | -0.01715214 | 41.95616 | 0.000900009 | -0.026129756 | -0.01766997 | 51.13446 | 0.000900009 | -0.030979046 | -0.02112474
|  | 7.355114 | 0.0009100091 | -0.013521602 | -0.01038324 | 17.60372 | 0.0009100091 | -0.026453042 | -0.01674291 | 41.95617 | 0.0009100091 | -0.021927038 | -0.01482792 | 51.13447 | 0.0009100091 | -0.029685902 | -0.02024294
|  | 7.355124 | 0.0009200092 | -0.013521602 | -0.01038324 | 17.60373 | 0.0009200092 | -0.023543468 | -0.01490135 | 41.95618 | 0.0009200092 | -0.033565334 | -0.0226982 | 51.13448 | 0.0009200092 | -0.030009188 | -0.02046339
|  | 7.355134 | 0.0009300093 | -0.01610789 | -0.01236925 | 17.60374 | 0.0009300093 | -0.023543468 | -0.01490135 | 41.95619 | 0.0009300093 | -0.030009188 | -0.02029339 | 51.13449 | 0.0009300093 | -0.031625618 | -0.02156564
|  | 7.355144 | 0.0009400094 | -0.01610789 | -0.01236925 | 17.60375 | 0.0009400094 | -0.02580647 | -0.01633367 | 41.9562 | 0.0009400094 | -0.021280466 | -0.01439069 | 51.1345 | 0.0009400094 | -0.025159898 | -0.01715664
|  | 7.355154 | 0.0009500095 | -0.018047606 | -0.01385876 | 17.60376 | 0.0009500095 | -0.03065576 | -0.01940293 | 41.95621 | 0.0009500095 | -0.025483184 | -0.01723273 | 51.13451 | 0.0009500095 | -0.032918762 | -0.02244744
|  | 7.355164 | 0.0009600096 | -0.016754462 | -0.01286576 | 17.60377 | 0.0009600096 | -0.024836612 | -0.01571982 | 41.95622 | 0.0009600096 | -0.030332474 | -0.02051201 | 51.13452 | 0.0009600096 | -0.030979046 | -0.02112474
|  | 7.355174 | 0.0009700097 | -0.01772432 | -0.01361051 | 17.60378 | 0.0009700097 | -0.020633894 | -0.0130598 | 41.95623 | 0.0009700097 | -0.028716044 | -0.01941892 | 51.13453 | 0.0009700097 | -0.026129756 | -0.01781799
|  | 7.355184 | 0.0009800098 | -0.022896896 | -0.01758253 | 17.60379 | 0.0009800098 | -0.022896896 | -0.01449212 | 41.95624 | 0.0009800098 | -0.020310608 | -0.01373483 | 51.13454 | 0.0009800098 | -0.030332474 | -0.02068384
|  | 7.355194 | 0.0009900099 | -0.018047606 | -0.01385876 | 17.6038 | 0.0009900099 | -0.026453042 | -0.01674291 | 41.95625 | 0.0009900099 | -0.021927038 | -0.01482792 | 51.13455 | 0.0009900099 | -0.023866754 | -0.01627484
|  | 7.355204 | 0.00100001 | -0.025159898 | -0.01932029 | 17.60381 | 0.00100001 | -0.027746186 | -0.01756138 | 41.95626 | 0.00100001 | -0.0274229 | -0.01854444 | 51.13456 | 0.00100001 | -0.023866754 | -0.01627484
|  | 7.355214 | 0.00101001 | -0.018370892 | -0.01410701 | 17.60382 | 0.00101001 | -0.027746186 | -0.01756138 | 41.95627 | 0.00101001 | -0.025159898 | -0.01701411 | 51.13457 | 0.00101001 | -0.016754462 | -0.01142494
|  | 7.355224 | 0.00102001 | -0.02580647 | -0.0198168 | 17.60383 | 0.00102001 | -0.028716044 | -0.01817523 | 41.95628 | 0.00102001 | -0.023220182 | -0.0157024 | 51.13458 | 0.00102001 | -0.008672312 | -0.005913686
|  | 7.355234 | 0.00103001 | -0.02095718 | -0.01609302 | 17.60384 | 0.00103001 | -0.025483184 | -0.01612906 | 41.95629 | 0.00103001 | -0.024513326 | -0.01657687 | 51.13459 | 0.00103001 | -0.00156002 | -0.001063784
|  | 7.355244 | 0.00104001 | -0.02580647 | -0.0198168 | 17.60385 | 0.00104001 | -0.030332474 | -0.01919831 | 41.9563 | 0.00104001 | -0.025483184 | -0.01723273 | 51.1346 | 0.00104001 | 0.000379696 | 0.0002589163
|  | 7.355254 | 0.001050011 | -0.0274229 | -0.02105805 | 17.60386 | 0.001050011 | -0.02580647 | -0.01633367 | 41.95631 | 0.001050011 | -0.024513326 | -0.01657687 | 51.13461 | 0.001050011 | 0.00652213 | 0.004447468
|  | 7.355264 | 0.001060011 | -0.028069472 | -0.02155456 | 17.60387 | 0.001060011 | -0.026776328 | -0.01694752 | 41.95632 | 0.001060011 | -0.023866754 | -0.01613964 | 51.13462 | 0.001060011 | 0.007168702 | 0.004888368
|  | 7.355274 | 0.001070011 | -0.024836612 | -0.01907204 | 17.60388 | 0.001070011 | -0.026776328 | -0.01694752 | 41.95633 | 0.001070011 | -0.019664036 | -0.01329759 | 51.13463 | 0.001070011 | 0.00328927 | 0.002242967
|  | 7.355284 | 0.001080011 | -0.02903933 | -0.02229931 | 17.60389 | 0.001080011 | -0.022250324 | -0.01408288 | 41.95634 | 0.001080011 | -0.004146308 | -0.002803896 | 51.13464 | 0.001080011 | -0.005116166 | -0.003488735
|  | 7.355294 | 0.001090011 | -0.027746186 | -0.0213063 | 17.6039 | 0.001090011 | -0.021280466 | -0.01346903 | 41.95635 | 0.001090011 | -0.005762738 | -0.00389699 | 51.13465 | 0.001090011 | -0.013521602 | -0.009220437
|  | 7.355304 | 0.001100011 | -0.018047606 | -0.01385876 | 17.60391 | 0.001100011 | -0.01449146 | -0.009172071 | 41.95636 | 0.001100011 | 0.002642698 | 0.001787096 | 51.13466 | 0.001100011 | -0.01449146 | -0.009881787
|  | 7.355314 | 0.001110011 | -0.018370892 | -0.01410701 | 17.60392 | 0.001110011 | -0.011905172 | -0.007535133 | 41.95637 | 0.001110011 | 0.004259128 | 0.00288019 | 51.13467 | 0.001110011 | -0.018370892 | -0.01252719
|  | 7.355324 | 0.001120011 | -0.011581886 | -0.008893734 | 17.60393 | 0.001120011 | -0.013521602 | -0.008558219 | 41.95638 | 0.001120011 | 0.00652213 | 0.00441052 | 51.13468 | 0.001120011 | -0.020633894 | -0.01407034
|  | 7.355334 | 0.001130011 | -0.008995598 | -0.006907722 | 17.60394 | 0.001130011 | -0.01449146 | -0.009172071 | 41.95639 | 0.001130011 | 0.00328927 | 0.002224333 | 51.13469 | 0.001130011 | -0.023220182 | -0.01583394
|  | 7.355344 | 0.001140011 | -0.010288742 | -0.007900728 | 17.60395 | 0.001140011 | -0.008995598 | -0.005693578 | 41.9564 | 0.001140011 | 0.000379696 | 0.0002567653 | 51.1347 | 0.001140011 | -0.01610789 | -0.01098404
|  | 7.355354 | 0.001150012 | -0.009965456 | -0.007652476 | 17.60396 | 0.001150012 | 0.001996126 | 0.001263407 | 41.95641 | 0.001150012 | -0.008995598 | -0.006083176 | 51.13471 | 0.001150012 | -0.019017464 | -0.01296809
|  | 7.355364 | 0.001160012 | -0.00640931 | -0.004921711 | 17.60397 | 0.001160012 | -0.010612028 | -0.006716664 | 41.95642 | 0.001160012 | -0.015784604 | -0.01067417 | 51.13472 | 0.001160012 | -0.01772432 | -0.01208629
|  | 7.355374 | 0.001170012 | -0.011581886 | -0.008893734 | 17.60398 | 0.001170012 | -0.008349026 | -0.005284344 | 41.95643 | 0.001170012 | -0.022896896 | -0.01548378 | 51.13473 | 0.001170012 | -0.021280466 | -0.01451124
|  | 7.355384 | 0.001180012 | -0.012228458 | -0.009390236 | 17.60399 | 0.001180012 | -0.013198316 | -0.008353602 | 41.95644 | 0.001180012 | -0.030979046 | -0.02094925 | 51.13474 | 0.001180012 | -0.024513326 | -0.01671574
|  | 7.355394 | 0.001190012 | -0.015784604 | -0.012121 | 17.604 | 0.001190012 | -0.01287503 | -0.008148985 | 41.95645 | 0.001190012 | -0.017077748 | -0.01154864 | 51.13475 | 0.001190012 | -0.019017464 | -0.01296809
|  | 7.355404 | 0.001200012 | -0.014168174 | -0.01087974 | 17.60401 | 0.001200012 | -0.012551744 | -0.007944368 | 41.95646 | 0.001200012 | -0.010612028 | -0.00717627 | 51.13476 | 0.001200012 | -0.019017464 | -0.01296809
|  | 7.355414 | 0.001210012 | -0.011905172 | -0.009141985 | 17.60402 | 0.001210012 | -0.023220182 | -0.01469674 | 41.95647 | 0.001210012 | -0.018370892 | -0.01242312 | 51.13477 | 0.001210012 | -0.022896896 | -0.01561349
|  | 7.355424 | 0.001220012 | -0.014814746 | -0.01137625 | 17.60403 | 0.001220012 | -0.021927038 | -0.01387827 | 41.95648 | 0.001220012 | -0.021280466 | -0.01439069 | 51.13478 | 0.001220012 | -0.02257361 | -0.01539304
|  | 7.355434 | 0.001230012 | -0.018694178 | -0.01435526 | 17.60404 | 0.001230012 | -0.023543468 | -0.01490135 | 41.95649 | 0.001230012 | -0.010935314 | -0.007394889 | 51.13479 | 0.001230012 | -0.023866754 | -0.01627484
|  | 7.355444 | 0.001240012 | -0.0112586 | -0.008645482 | 17.60405 | 0.001240012 | -0.020310608 | -0.01285518 | 41.9565 | 0.001240012 | -0.010935314 | -0.007394889 | 51.1348 | 0.001240012 | -0.017401034 | -0.01186584
|  | 7.355454 | 0.001250013 | -0.010612028 | -0.008148979 | 17.60406 | 0.001250013 | -0.019987322 | -0.01265056 | 41.95651 | 0.001250013 | -0.014814746 | -0.01001831 | 51.13481 | 0.001250013 | -0.019017464 | -0.01296809
|  | 7.355464 | 0.001260013 | -0.023220182 | -0.01783078 | 17.60407 | 0.001260013 | -0.017077748 | -0.01080901 | 41.95652 | 0.001260013 | -0.019664036 | -0.01329759 | 51.13482 | 0.001260013 | -0.018370892 | -0.01252719
|  | 7.355474 | 0.001270013 | -0.022250324 | -0.01708603 | 17.60408 | 0.001270013 | -0.01934075 | -0.01224133 | 41.95653 | 0.001270013 | -0.019017464 | -0.01286036 | 51.13483 | 0.001270013 | -0.029685902 | -0.02024294
|  | 7.355484 | 0.001280013 | -0.01610789 | -0.01236925 | 17.60409 | 0.001280013 | -0.017077748 | -0.01080901 | 41.95654 | 0.001280013 | -0.01934075 | -0.01307897 | 51.13484 | 0.001280013 | -0.022250324 | -0.01517259
|  | 7.355494 | 0.001290013 | -0.022250324 | -0.01708603 | 17.6041 | 0.001290013 | -0.020633894 | -0.0130598 | 41.95655 | 0.001290013 | -0.016754462 | -0.01133002 | 51.13485 | 0.001290013 | -0.023866754 | -0.01627484
|  | 7.355504 | 0.001300013 | -0.023220182 | -0.01783078 | 17.60411 | 0.001300013 | -0.022896896 | -0.01449212 | 41.95656 | 0.001300013 | -0.018694178 | -0.01264174 | 51.13486 | 0.001300013 | -0.02257361 | -0.01539304
|  | 7.355514 | 0.001310013 | -0.01934075 | -0.01485177 | 17.60412 | 0.001310013 | -0.022896896 | -0.01449212 | 41.95657 | 0.001310013 | -0.010288742 | -0.006957651 | 51.13487 | 0.001310013 | -0.027746186 | -0.01892024
|  | 7.355524 | 0.001320013 | -0.018694178 | -0.01435526 | 17.60413 | 0.001320013 | -0.020310608 | -0.01285518 | 41.95658 | 0.001320013 | -0.00964217 | -0.006520414 | 51.13488 | 0.001320013 | -0.021280466 | -0.01451124
|  | 7.355534 | 0.001330013 | -0.021280466 | -0.01634128 | 17.60414 | 0.001330013 | -0.028069472 | -0.01776599 | 41.95659 | 0.001330013 | -0.009965456 | -0.006739032 | 51.13489 | 0.001330013 | -0.02903933 | -0.01980204
|  | 7.355544 | 0.001340013 | -0.020310608 | -0.01559652 | 17.60415 | 0.001340013 | -0.02419004 | -0.01531059 | 41.9566 | 0.001340013 | -0.008995598 | -0.006083176 | 51.1349 | 0.001340013 | -0.029362616 | -0.02002249
|  | 7.355554 | 0.001350014 | -0.024836612 | -0.01907204 | 17.60416 | 0.001350014 | -0.019664036 | -0.01244595 | 41.95661 | 0.001350014 | -0.016431176 | -0.01111141 | 51.13491 | 0.001350014 | -0.0274229 | -0.01869979
|  | 7.355564 | 0.001360014 | -0.018694178 | -0.01435526 | 17.60417 | 0.001360014 | -0.021280466 | -0.01346903 | 41.95662 | 0.001360014 | -0.012551744 | -0.008487982 | 51.13492 | 0.001360014 | -0.028069472 | -0.01914069
|  | 7.355574 | 0.001370014 | -0.023220182 | -0.01783078 | 17.60418 | 0.001370014 | -0.024836612 | -0.01571982 | 41.95663 | 0.001370014 | -0.01287503 | -0.008706601 | 51.13493 | 0.001370014 | -0.027099614 | -0.01847934
|  | 7.355584 | 0.001380014 | -0.028392758 | -0.02180281 | 17.60419 | 0.001380014 | -0.018047606 | -0.01142286 | 41.95664 | 0.001380014 | -0.017401034 | -0.01176726 | 51.13494 | 0.001380014 | -0.028392758 | -0.01936114
|  | 7.355594 | 0.001390014 | -0.029362616 | -0.02254756 | 17.6042 | 0.001390014 | -0.02580647 | -0.01633367 | 41.95665 | 0.001390014 | -0.013844888 | -0.009362457 | 51.13495 | 0.001390014 | -0.027746186 | -0.01892024
|  | 7.355604 | 0.001400014 | -0.02903933 | -0.02229931 | 17.60421 | 0.001400014 | -0.023220182 | -0.01469674 | 41.95666 | 0.001400014 | -0.025159898 | -0.01701411 | 51.13496 | 0.001400014 | -0.026776328 | -0.01825889
|  | 7.355614 | 0.001410014 | -0.027746186 | -0.0213063 | 17.60422 | 0.001410014 | -0.026453042 | -0.01674291 | 41.95667 | 0.001410014 | -0.015461318 | -0.01045555 | 51.13497 | 0.001410014 | -0.026129756 | -0.01781799
|  | 7.355624 | 0.001420014 | -0.027099614 | -0.0208098 | 17.60423 | 0.001420014 | -0.025159898 | -0.01592444 | 41.95668 | 0.001420014 | -0.022250324 | -0.01504654 | 51.13498 | 0.001420014 | -0.023543468 | -0.01605439
|  | 7.355634 | 0.001430014 | -0.02903933 | -0.02229931 | 17.60424 | 0.001430014 | -0.026453042 | -0.01674291 | 41.95669 | 0.001430014 | -0.023220182 | -0.0157024 | 51.13499 | 0.001430014 | -0.01934075 | -0.01318854
|  | 7.355644 | 0.001440014 | -0.025159898 | -0.01932029 | 17.60425 | 0.001440014 | -0.028392758 | -0.01797061 | 41.9567 | 0.001440014 | -0.02257361 | -0.01526516 | 51.135 | 0.001440014 | -0.010288742 | -0.007015936
|  | 7.355654 | 0.001450015 | -0.023866754 | -0.01832729 | 17.60426 | 0.001450015 | -0.026453042 | -0.01674291 | 41.95671 | 0.001450015 | -0.024836612 | -0.01679549 | 51.13501 | 0.001450015 | -0.01287503 | -0.008779537
|  | 7.355664 | 0.001460015 | -0.021927038 | -0.01683778 | 17.60427 | 0.001460015 | -0.026129756 | -0.01653829 | 41.95672 | 0.001460015 | -0.028392758 | -0.0192003 | 51.13502 | 0.001460015 | -0.002206592 | -0.001504684
|  | 7.355674 | 0.001470015 | -0.02257361 | -0.01733428 | 17.60428 | 0.001470015 | -0.027746186 | -0.01756138 | 41.95673 | 0.001470015 | -0.021603752 | -0.01460931 | 51.13503 | 0.001470015 | -0.005439452 | -0.003709185
|  | 7.355684 | 0.001480015 | -0.012228458 | -0.009390236 | 17.60429 | 0.001480015 | -0.0274229 | -0.01735676 | 41.95674 | 0.001480015 | -0.031302332 | -0.02116787 | 51.13504 | 0.001480015 | -0.00640931 | -0.004370535
|  | 7.355694 | 0.001490015 | -0.023543468 | -0.01807904 | 17.6043 | 0.001490015 | -0.02257361 | -0.0142875 | 41.95675 | 0.001490015 | -0.0274229 | -0.01854444 | 51.13505 | 0.001490015 | -0.011581886 | -0.007897736
|  | 7.355704 | 0.001500015 | -0.024836612 | -0.01907204 | 17.60431 | 0.001500015 | -0.031302332 | -0.01981217 | 41.95676 | 0.001500015 | -0.026129756 | -0.01766997 | 51.13506 | 0.001500015 | -0.018370892 | -0.01252719
|  | 7.355714 | 0.001510015 | -0.016754462 | -0.01286576 | 17.60432 | 0.001510015 | -0.029685902 | -0.01878908 | 41.95677 | 0.001510015 | -0.018370892 | -0.01242312 | 51.13507 | 0.001510015 | -0.019017464 | -0.01296809
|  | 7.355724 | 0.001520015 | -0.012228458 | -0.009390236 | 17.60433 | 0.001520015 | -0.026129756 | -0.01653829 | 41.95678 | 0.001520015 | -0.019664036 | -0.01329759 | 51.13508 | 0.001520015 | -0.02419004 | -0.01649529
|  | 7.355734 | 0.001530015 | -0.009965456 | -0.007652476 | 17.60434 | 0.001530015 | -0.026776328 | -0.01694752 | 41.95679 | 0.001530015 | -0.022896896 | -0.01548378 | 51.13509 | 0.001530015 | -0.024513326 | -0.01671574
|  | 7.355744 | 0.001540015 | -0.006086024 | -0.00467346 | 17.60435 | 0.001540015 | -0.025159898 | -0.01592444 | 41.9568 | 0.001540015 | -0.028392758 | -0.0192003 | 51.1351 | 0.001540015 | -0.0274229 | -0.01869979
|  | 7.355754 | 0.001550016 | -0.019664036 | -0.01510002 | 17.60436 | 0.001550016 | -0.025159898 | -0.01592444 | 41.95681 | 0.001550016 | -0.018047606 | -0.0122045 | 51.13511 | 0.001550016 | -0.027099614 | -0.01847934
|  | 7.355764 | 0.001560016 | -0.010288742 | -0.007900728 | 17.60437 | 0.001560016 | -0.029685902 | -0.01878908 | 41.95682 | 0.001560016 | -0.016431176 | -0.01111141 | 51.13512 | 0.001560016 | -0.035828336 | -0.02443149
|  | 7.355774 | 0.001570016 | -0.013198316 | -0.01013499 | 17.60438 | 0.001570016 | -0.025483184 | -0.01612906 | 41.95683 | 0.001570016 | -0.012228458 | -0.008269363 | 51.13513 | 0.001570016 | -0.02419004 | -0.01649529
|  | 7.355784 | 0.001580016 | -0.02095718 | -0.01609302 | 17.60439 | 0.001580016 | -0.028392758 | -0.01797061 | 41.95684 | 0.001580016 | -0.015461318 | -0.01045555 | 51.13514 | 0.001580016 | -0.02257361 | -0.01539304
|  | 7.355794 | 0.001590016 | -0.018047606 | -0.01385876 | 17.6044 | 0.001590016 | -0.029362616 | -0.01858446 | 41.95685 | 0.001590016 | -0.01772432 | -0.01198588 | 51.13515 | 0.001590016 | -0.026776328 | -0.01825889
|  | 7.355804 | 0.001600016 | -0.01934075 | -0.01485177 | 17.60441 | 0.001600016 | -0.026129756 | -0.01653829 | 41.95686 | 0.001600016 | -0.019664036 | -0.01329759 | 51.13516 | 0.001600016 | -0.023866754 | -0.01627484
|  | 7.355814 | 0.001610016 | -0.01934075 | -0.01485177 | 17.60442 | 0.001610016 | -0.022250324 | -0.01408288 | 41.95687 | 0.001610016 | -0.026453042 | -0.01788859 | 51.13517 | 0.001610016 | -0.021603752 | -0.01473169
|  | 7.355824 | 0.001620016 | -0.023866754 | -0.01832729 | 17.60443 | 0.001620016 | -0.02419004 | -0.01531059 | 41.95688 | 0.001620016 | -0.022250324 | -0.01504654 | 51.13518 | 0.001620016 | -0.02580647 | -0.01759754
|  | 7.355834 | 0.001630016 | -0.02580647 | -0.0198168 | 17.60444 | 0.001630016 | -0.030332474 | -0.01919831 | 41.95689 | 0.001630016 | -0.023220182 | -0.0157024 | 51.13519 | 0.001630016 | -0.027099614 | -0.01847934
|  | 7.355844 | 0.001640016 | -0.024513326 | -0.01882379 | 17.60445 | 0.001640016 | -0.0274229 | -0.01735676 | 41.9569 | 0.001640016 | -0.028392758 | -0.0192003 | 51.1352 | 0.001640016 | -0.01772432 | -0.01208629
|  | 7.355854 | 0.001650017 | -0.018694178 | -0.01435526 | 17.60446 | 0.001650017 | -0.02580647 | -0.01633367 | 41.95691 | 0.001650017 | -0.0274229 | -0.01854444 | 51.13521 | 0.001650017 | -0.010935314 | -0.007456836
|  | 7.355864 | 0.001660017 | -0.018370892 | -0.01410701 | 17.60447 | 0.001660017 | -0.028392758 | -0.01797061 | 41.95692 | 0.001660017 | -0.029685902 | -0.02007477 | 51.13522 | 0.001660017 | 0.028182292 | 0.01921762
|  | 7.355874 | 0.001670017 | -0.02257361 | -0.01733428 | 17.60448 | 0.001670017 | -0.030009188 | -0.0189937 | 41.95693 | 0.001670017 | -0.032595476 | -0.02204234 | 51.13523 | 0.001670017 | 0.11159008 | 0.07609374
|  | 7.355884 | 0.001680017 | -0.020633894 | -0.01584477 | 17.60449 | 0.001680017 | -0.030009188 | -0.0189937 | 41.95694 | 0.001680017 | -0.03065576 | -0.02073063 | 51.13524 | 0.001680017 | 0.187885576 | 0.12812
|  | 7.355894 | 0.001690017 | -0.021280466 | -0.01634128 | 17.6045 | 0.001690017 | -0.02580647 | -0.01633367 | 41.95695 | 0.001690017 | -0.009965456 | -0.006739032 | 51.13525 | 0.001690017 | 0.246400342 | 0.1680214
|  | 7.355904 | 0.001700017 | -0.024836612 | -0.01907204 | 17.60451 | 0.001700017 | -0.018694178 | -0.01183209 | 41.95696 | 0.001700017 | 0.05016574 | 0.03392404 | 51.13526 | 0.001700017 | 0.298449388 | 0.2035139
|  | 7.355914 | 0.001710017 | -0.024513326 | -0.01882379 | 17.60452 | 0.001710017 | -0.021603752 | -0.01367365 | 41.95697 | 0.001710017 | 0.136159816 | 0.09207661 | 51.13527 | 0.001710017 | 0.366339448 | 0.2498084
|  | 7.355924 | 0.001720017 | -0.023220182 | -0.01783078 | 17.60453 | 0.001720017 | -0.025159898 | -0.01592444 | 41.95698 | 0.001720017 | 0.195967726 | 0.1325211 | 51.13528 | 0.001720017 | 0.534448168 | 0.3644424
|  | 7.355934 | 0.001730017 | -0.02419004 | -0.01857554 | 17.60454 | 0.001730017 | -0.01449146 | -0.009172071 | 41.95699 | 0.001730017 | 0.25383592 | 0.1716538 | 51.13529 | 0.001730017 | 0.603308086 | 0.4113983
|  | 7.355944 | 0.001740017 | -0.02419004 | -0.01857554 | 17.60455 | 0.001740017 | 0.017190568 | 0.01088042 | 41.957 | 0.001740017 | 0.322049266 | 0.2177824 | 51.1353 | 0.001740017 | 0.559664476 | 0.3816375
|  | 7.355954 | 0.001750018 | -0.02095718 | -0.01609302 | 17.60456 | 0.001750018 | 0.110296936 | 0.06981017 | 41.95701 | 0.001750018 | 0.41386249 | 0.2798701 | 51.13531 | 0.001750018 | 0.574535632 | 0.3917782
|  | 7.355964 | 0.001760018 | -0.021280466 | -0.01634128 | 17.60457 | 0.001760018 | 0.184976002 | 0.1170767 | 41.95702 | 0.001760018 | 0.532508452 | 0.3601031 | 51.13532 | 0.001760018 | 0.398668048 | 0.2718534
|  | 7.355974 | 0.001770018 | -0.02095718 | -0.01609302 | 17.60458 | 0.001770018 | 0.255775636 | 0.1618879 | 41.95703 | 0.001770018 | 0.56095762 | 0.3793416 | 51.13533 | 0.001770018 | 0.24090448 | 0.1642738
|  | 7.355984 | 0.001780018 | -0.028392758 | -0.02180281 | 17.60459 | 0.001780018 | 0.352114864 | 0.2228638 | 41.95704 | 0.001780018 | 0.545763178 | 0.3690665 | 51.13534 | 0.001780018 | 0.177217138 | 0.1208451
|  | 7.355994 | 0.001790018 | -0.02580647 | -0.0198168 | 17.6046 | 0.001790018 | 0.43325965 | 0.2742228 | 41.95705 | 0.001790018 | 0.492097702 | 0.3327758 | 51.13535 | 0.001790018 | 0.058894462 | 0.04016038
|  | 7.356004 | 0.001800018 | -0.022896896 | -0.01758253 | 17.60461 | 0.001800018 | 0.509878432 | 0.322717 | 41.95706 | 0.001800018 | 0.326251984 | 0.2206244 | 51.13536 | 0.001800018 | 0.027859006 | 0.01899717
|  | 7.356014 | 0.001810018 | -0.01610789 | -0.01236925 | 17.60462 | 0.001810018 | 0.5383276 | 0.3407234 | 41.95707 | 0.001810018 | 0.20049373 | 0.1355817 | 51.13537 | 0.001810018 | 0.03076858 | 0.02098122
|  | 7.356024 | 0.001820018 | 0.024626146 | 0.01891042 | 17.60463 | 0.001820018 | 0.540590602 | 0.3421557 | 41.95708 | 0.001820018 | 0.106094218 | 0.07174507 | 51.13538 | 0.001820018 | 0.040143874 | 0.02737428
|  | 7.356034 | 0.001830018 | 0.102538072 | 0.07873901 | 17.60464 | 0.001830018 | 0.4575061 | 0.2895691 | 41.95709 | 0.001830018 | 0.030445294 | 0.0205883 | 51.13539 | 0.001830018 | 0.03885073 | 0.02649248
|  | 7.356044 | 0.001840018 | 0.16331584 | 0.1254103 | 17.60465 | 0.001840018 | 0.34112314 | 0.2159069 | 41.9571 | 0.001840018 | 0.01298785 | 0.008782894 | 51.1354 | 0.001840018 | 0.074088904 | 0.05052153
|  | 7.356054 | 0.001850019 | 0.189502006 | 0.1455186 | 17.60466 | 0.001850019 | 0.233792188 | 0.1479739 | 41.95711 | 0.001850019 | 0.016867282 | 0.01140632 | 51.13541 | 0.001850019 | 0.065360182 | 0.04456938
|  | 7.356064 | 0.001860019 | 0.249956488 | 0.1919417 | 17.60467 | 0.001860019 | 0.138422818 | 0.08761187 | 41.95712 | 0.001860019 | 0.022363144 | 0.01512284 | 51.13542 | 0.001860019 | 0.039497302 | 0.02693338
|  | 7.356074 | 0.001870019 | 0.30232882 | 0.2321584 | 17.60468 | 0.001870019 | 0.056308174 | 0.0356391 | 41.95713 | 0.001870019 | 0.050489026 | 0.03414266 | 51.13543 | 0.001870019 | 0.02430286 | 0.01657222
|  | 7.356084 | 0.001880019 | 0.356317582 | 0.2736164 | 17.60469 | 0.001880019 | 0.042730162 | 0.02704518 | 41.95714 | 0.001880019 | 0.068916328 | 0.04660393 | 51.13544 | 0.001880019 | 0.009108418 | 0.006211068
|  | 7.356094 | 0.001890019 | 0.390262612 | 0.2996828 | 17.6047 | 0.001890019 | 0.021716572 | 0.01374506 | 41.95715 | 0.001890019 | 0.06148075 | 0.0415757 | 51.13545 | 0.001890019 | -0.02095718 | -0.01429079
|  | 7.356104 | 0.001900019 | 0.444251374 | 0.3411408 | 17.60471 | 0.001900019 | 0.040143874 | 0.02540824 | 41.95716 | 0.001900019 | 0.064390324 | 0.04354326 | 51.13546 | 0.001900019 | -0.015138032 | -0.01032269
|  | 7.356114 | 0.001910019 | 0.389939326 | 0.2994345 | 17.60472 | 0.001910019 | 0.053075314 | 0.03359293 | 41.95717 | 0.001910019 | 0.03400144 | 0.02299311 | 51.13547 | 0.001910019 | -0.026453042 | -0.01803844
|  | 7.356124 | 0.001920019 | 0.291983668 | 0.2242143 | 17.60473 | 0.001920019 | 0.053721886 | 0.03400216 | 41.95718 | 0.001920019 | 0.014280994 | 0.009657369 | 51.13548 | 0.001920019 | -0.025483184 | -0.01737709
|  | 7.356134 | 0.001930019 | 0.212132026 | 0.1628962 | 17.60474 | 0.001930019 | 0.039174016 | 0.02479439 | 41.95719 | 0.001930019 | -0.004146308 | -0.002803896 | 51.13549 | 0.001930019 | -0.03065576 | -0.02090429
|  | 7.356144 | 0.001940019 | 0.115146226 | 0.08842082 | 17.60475 | 0.001940019 | 0.035941156 | 0.02274821 | 41.9572 | 0.001940019 | -0.023543468 | -0.01592102 | 51.1355 | 0.001940019 | -0.022250324 | -0.01517259
|  | 7.356154 | 0.00195002 | 0.039174016 | 0.03008174 | 17.60476 | 0.00195002 | 0.01460428 | 0.009243478 | 41.95721 | 0.00195002 | -0.021280466 | -0.01439069 | 51.13551 | 0.00195002 | -0.027099614 | -0.01847934
|  | 7.356164 | 0.00196002 | 0.019776856 | 0.01518665 | 17.60477 | 0.00196002 | 0.001349554 | 0.0008541724 | 41.95722 | 0.00196002 | -0.022896896 | -0.01548378 | 51.13552 | 0.00196002 | -0.018370892 | -0.01252719
|  | 7.356174 | 0.00197002 | 0.01137142 | 0.008732117 | 17.60478 | 0.00197002 | -0.016754462 | -0.01060439 | 41.95723 | 0.00197002 | -0.026129756 | -0.01766997 | 51.13553 | 0.00197002 | -0.030332474 | -0.02068384
|  | 7.356184 | 0.00198002 | 0.006198844 | 0.004760094 | 17.60479 | 0.00198002 | -0.018047606 | -0.01142286 | 41.95724 | 0.00198002 | -0.010612028 | -0.00717627 | 51.13554 | 0.00198002 | -0.024836612 | -0.01693619
|  | 7.356194 | 0.00199002 | 0.00975499 | 0.00749086 | 17.6048 | 0.00199002 | -0.024836612 | -0.01571982 | 41.95725 | 0.00199002 | -0.021927038 | -0.01482792 | 51.13555 | 0.00199002 | -0.019664036 | -0.01340899
|  | 7.356204 | 0.00200002 | 0.026565862 | 0.02039993 | 17.60481 | 0.00200002 | -0.02095718 | -0.01326441 | 41.95726 | 0.00200002 | -0.017077748 | -0.01154864 | 51.13556 | 0.00200002 | -0.018047606 | -0.01230674
|  | 7.356214 | 0.00201002 | 0.039174016 | 0.03008174 | 17.60482 | 0.00201002 | -0.032595476 | -0.02063063 | 41.95727 | 0.00201002 | -0.027099614 | -0.01832582 | 51.13557 | 0.00201002 | -0.024836612 | -0.01693619
|  | 7.356224 | 0.00202002 | 0.039497302 | 0.03032999 | 17.60483 | 0.00202002 | -0.01934075 | -0.01224133 | 41.95728 | 0.00202002 | -0.025159898 | -0.01701411 | 51.13558 | 0.00202002 | -0.023220182 | -0.01583394
|  | 7.356234 | 0.00203002 | 0.031415152 | 0.0241237 | 17.60484 | 0.00203002 | -0.02257361 | -0.0142875 | 41.95729 | 0.00203002 | -0.026129756 | -0.01766997 | 51.13559 | 0.00203002 | -0.021927038 | -0.01495214
|  | 7.356244 | 0.00204002 | 0.026889148 | 0.02064818 | 17.60485 | 0.00204002 | -0.016754462 | -0.01060439 | 41.9573 | 0.00204002 | -0.027099614 | -0.01832582 | 51.1356 | 0.00204002 | -0.025483184 | -0.01737709
|  | 7.356254 | 0.002050021 | 0.010724848 | 0.008235614 | 17.60486 | 0.002050021 | -0.0112586 | -0.007125899 | 41.95731 | 0.002050021 | -0.025483184 | -0.01723273 | 51.13561 | 0.002050021 | 0.002319412 | 0.001581617
|  | 7.356264 | 0.002060021 | -0.013844888 | -0.01063149 | 17.60487 | 0.002060021 | -0.008995598 | -0.005693578 | 41.95732 | 0.002060021 | -0.028069472 | -0.01898168 | 51.13562 | 0.002060021 | 0.05663146 | 0.03861723
|  | 7.356274 | 0.002070021 | -0.019664036 | -0.01510002 | 17.60488 | 0.002070021 | -0.008995598 | -0.005693578 | 41.95733 | 0.002070021 | -0.027099614 | -0.01832582 | 51.13563 | 0.002070021 | 0.08734363 | 0.05955999
|  | 7.356284 | 0.002080021 | -0.021280466 | -0.01634128 | 17.60489 | 0.002080021 | -0.007379168 | -0.004670492 | 41.95734 | 0.002080021 | -0.021927038 | -0.01482792 | 51.13564 | 0.002080021 | 0.083140912 | 0.05669414
|  | 7.356294 | 0.002090021 | -0.028716044 | -0.02205106 | 17.6049 | 0.002090021 | -0.010935314 | -0.006921282 | 41.95735 | 0.002090021 | -0.026776328 | -0.0181072 | 51.13565 | 0.002090021 | 0.08411077 | 0.05735549
|  | 7.356304 | 0.002100021 | -0.021280466 | -0.01634128 | 17.60491 | 0.002100021 | -0.0112586 | -0.007125899 | 41.95736 | 0.002100021 | -0.01610789 | -0.01089279 | 51.13566 | 0.002100021 | 0.078291622 | 0.05338738
|  | 7.356314 | 0.002110021 | -0.018047606 | -0.01385876 | 17.60492 | 0.002110021 | -0.019017464 | -0.01203671 | 41.95737 | 0.002110021 | -0.022250324 | -0.01504654 | 51.13567 | 0.002110021 | 0.067299898 | 0.04589208
|  | 7.356324 | 0.002120021 | -0.014168174 | -0.01087974 | 17.60493 | 0.002120021 | -0.013844888 | -0.008762836 | 41.95738 | 0.002120021 | -0.023866754 | -0.01613964 | 51.13568 | 0.002120021 | 0.061157464 | 0.04170353
|  | 7.356334 | 0.002130021 | -0.01610789 | -0.01236925 | 17.60494 | 0.002130021 | -0.00964217 | -0.006102813 | 41.95739 | 0.002130021 | -0.008672312 | -0.005864558 | 51.13569 | 0.002130021 | 0.087020344 | 0.05933954
|  | 7.356344 | 0.002140021 | -0.026453042 | -0.0203133 | 17.60495 | 0.002140021 | -0.006732596 | -0.004261258 | 41.9574 | 0.002140021 | 0.062773894 | 0.04245017 | 51.1357 | 0.002140021 | 0.109327078 | 0.07455059
|  | 7.356354 | 0.002150022 | -0.023220182 | -0.01783078 | 17.60496 | 0.002150022 | -0.007379168 | -0.004670492 | 41.95741 | 0.002150022 | 0.116116084 | 0.07852225 | 51.13571 | 0.002150022 | 0.139715962 | 0.0952729
|  | 7.356364 | 0.002160022 | -0.025483184 | -0.01956854 | 17.60497 | 0.002160022 | -0.010935314 | -0.006921282 | 41.95742 | 0.002160022 | 0.098981926 | 0.06693546 | 51.13572 | 0.002160022 | 0.166225414 | 0.1133498
|  | 7.356374 | 0.002170022 | -0.02903933 | -0.02229931 | 17.60498 | 0.002170022 | -0.01449146 | -0.009172071 | 41.95743 | 0.002170022 | 0.048872596 | 0.03304957 | 51.13573 | 0.002170022 | 0.125814664 | 0.08579354
|  | 7.356384 | 0.002180022 | -0.023543468 | -0.01807904 | 17.60499 | 0.002180022 | -0.012228458 | -0.00773975 | 41.95744 | 0.002180022 | 0.041113732 | 0.02780272 | 51.13574 | 0.002180022 | 0.039820588 | 0.02715383
|  | 7.356394 | 0.002190022 | -0.02580647 | -0.0198168 | 17.605 | 0.002190022 | -0.018047606 | -0.01142286 | 41.95745 | 0.002190022 | 0.045639736 | 0.03086338 | 51.13575 | 0.002190022 | -0.01449146 | -0.009881787
|  | 7.356404 | 0.002200022 | -0.026129756 | -0.02006505 | 17.60501 | 0.002200022 | -0.018694178 | -0.01183209 | 41.95746 | 0.002200022 | 0.048226024 | 0.03261233 | 51.13576 | 0.002200022 | -0.00640931 | -0.004370535
|  | 7.356414 | 0.002210022 | -0.025159898 | -0.01932029 | 17.60502 | 0.002210022 | -0.009965456 | -0.00630743 | 41.95747 | 0.002210022 | 0.085403914 | 0.05775348 | 51.13577 | 0.002210022 | 0.004582414 | 0.003124767
|  | 7.356424 | 0.002220022 | -0.02257361 | -0.01733428 | 17.60503 | 0.002220022 | 0.001349554 | 0.0008541724 | 41.95748 | 0.002220022 | 0.129694096 | 0.08770424 | 51.13578 | 0.002220022 | 0.041113732 | 0.02803563
|  | 7.356434 | 0.002230022 | -0.013844888 | -0.01063149 | 17.60504 | 0.002230022 | 0.017513854 | 0.01108503 | 41.95749 | 0.002230022 | 0.120318802 | 0.0813643 | 51.13579 | 0.002230022 | 0.019130284 | 0.01304502
|  | 7.356444 | 0.002240022 | -0.000913448 | -0.000701437 | 17.60505 | 0.002240022 | 0.028505578 | 0.01804202 | 41.9575 | 0.002240022 | 0.083464198 | 0.05644177 | 51.1358 | 0.002240022 | 0.030445294 | 0.02076077
|  | 7.356454 | 0.002250023 | 0.068916328 | 0.05292087 | 17.60506 | 0.002250023 | 0.04370002 | 0.02765903 | 41.95751 | 0.002250023 | 0.052752028 | 0.03567299 | 51.13581 | 0.002250023 | 0.047579452 | 0.03244463
|  | 7.356464 | 0.002260023 | 0.098981926 | 0.07600825 | 17.60507 | 0.002260023 | 0.04854931 | 0.03072828 | 41.95752 | 0.002260023 | 0.05016574 | 0.03392404 | 51.13582 | 0.002260023 | 0.022363144 | 0.01524952
|  | 7.356474 | 0.002270023 | 0.078291622 | 0.06012016 | 17.60508 | 0.002270023 | 0.049195882 | 0.03113752 | 41.95753 | 0.002270023 | 0.04370002 | 0.02955167 | 51.13583 | 0.002270023 | -0.000590162 | -0.0004024339
|  | 7.356484 | 0.002280023 | 0.049842454 | 0.03827403 | 17.60509 | 0.002280023 | 0.047579452 | 0.03011443 | 41.95754 | 0.002280023 | -0.006086024 | -0.004115608 | 51.13584 | 0.002280023 | 0.018806998 | 0.01282457
|  | 7.356494 | 0.002290023 | 0.053075314 | 0.04075655 | 17.6051 | 0.002290023 | 0.060510892 | 0.03829912 | 41.95755 | 0.002290023 | -0.048759776 | -0.03297327 | 51.13585 | 0.002290023 | 0.046609594 | 0.03178328
|  | 7.356504 | 0.002300023 | 0.043053448 | 0.03306075 | 17.60511 | 0.002300023 | 0.065360182 | 0.04136838 | 41.95756 | 0.002300023 | -0.055872068 | -0.03778289 | 51.13586 | 0.002300023 | 0.060834178 | 0.04148308
| Hasta Aqui | 7.356514 |  | 0.046286308 | 0.03554327 | 17.60512 |  | 0.052428742 | 0.03318369 | 41.95757 |  | -0.03227219 | -0.02182372 | 51.13587 |  | 0.099305212 | 0.06771664
|  | 7.356524 |  | 0.073119046 | 0.05614814 | 17.60513 |  | 0.047256166 | 0.02990982 | 41.95758 |  | -0.011905172 | -0.008050745 | 51.13588 |  | 0.14230225 | 0.0970365
|  | 7.356534 |  | 0.13098724 | 0.1005851 | 17.60514 |  | 0.0372343 | 0.02356668 | 41.95759 |  | 0.104801074 | 0.0708706 | 51.13589 |  | 0.190471864 | 0.1298836
|  | 7.356544 |  | 0.148121398 | 0.1137425 | 17.60515 |  | 0.01622071 | 0.01026656 | 41.9576 |  | -0.003499736 | -0.002366659 | 51.1359 |  | 0.218597746 | 0.1490627
|  | 7.356554 |  | 0.105770932 | 0.08122153 | 17.60516 |  | 0.015897424 | 0.01006195 | 41.95761 |  | 0.008461846 | 0.005722232 | 51.13591 |  | 0.241874338 | 0.1649351
|  | 7.356564 |  | 0.058894462 | 0.04522507 | 17.60517 |  | 0.017190568 | 0.01088042 | 41.95762 |  | 0.078938194 | 0.05338111 | 51.13592 |  | 0.241874338 | 0.1649351
|  | 7.356574 |  | 0.036911014 | 0.02834398 | 17.60518 |  | 5.641e-05 | 3.570355e-05 | 41.95763 |  | 0.075382048 | 0.0509763 | 51.13593 |  | 0.22474018 | 0.1532513
|  | 7.356584 |  | 0.036587728 | 0.02809573 | 17.60519 |  | -0.029362616 | -0.01858446 | 41.95764 |  | 0.021393286 | 0.01446698 | 51.13594 |  | 0.18756229 | 0.1278995
|  | 7.356594 |  | 0.060834178 | 0.04671458 | 17.6052 |  | -0.049406348 | -0.03127073 | 41.95765 |  | 0.070532758 | 0.04769702 | 51.13595 |  | 0.159436408 | 0.1087204
|  | 7.356604 |  | -0.017401034 | -0.01336226 | 17.60521 |  | -0.021927038 | -0.01387827 | 41.95766 |  | 0.095749066 | 0.06474928 | 51.13596 |  | 0.124198234 | 0.08469129
|  | 7.356614 |  | 0.000702982 | 0.0005398201 | 17.60522 |  | 0.010724848 | 0.006788071 | 41.95767 |  | 0.135189958 | 0.09142076 | 51.13597 |  | 0.104801074 | 0.07146429
|  | 7.356624 |  | 0.026565862 | 0.02039993 | 17.60523 |  | 0.01945357 | 0.01231274 | 41.95768 |  | 0.150061114 | 0.1014772 | 51.13598 |  | 0.075705334 | 0.05162378
|  | 7.356634 |  | 0.006845416 | 0.005256597 | 17.60524 |  | -0.010935314 | -0.006921282 | 41.95769 |  | 0.241227766 | 0.1631277 | 51.13599 |  | 0.062450608 | 0.04258533
|  | 7.356644 |  | -0.023866754 | -0.01832729 | 17.60525 |  | -0.00156002 | -0.0009873825 | 41.9577 |  | 0.261594784 | 0.1769007 | 51.136 |  | 0.051458884 | 0.03509003
|  | 7.356654 |  | -0.00317645 | -0.002439197 | 17.60526 |  | 0.089283346 | 0.05651005 | 41.95771 |  | 0.230559328 | 0.1559133 | 51.13601 |  | 0.054691744 | 0.03729453
|  | 7.356664 |  | -0.012228458 | -0.009390236 | 17.60527 |  | 0.031415152 | 0.01988357 | 41.95772 |  | 0.185299288 | 0.1253067 | 51.13602 |  | 0.05016574 | 0.03420823
|  | 7.356674 |  | 0.005552272 | 0.004263591 | 17.60528 |  | 0.0372343 | 0.02356668 | 41.95773 |  | 0.208899166 | 0.1412658 | 51.13603 |  | 0.053075314 | 0.03619228
|  | 7.356684 |  | 0.01460428 | 0.01121463 | 17.60529 |  | 0.083787484 | 0.05303156 | 41.95774 |  | 0.084434056 | 0.05709762 | 51.13604 |  | 0.02107 | 0.01436772
|  | 7.356694 |  | 0.025272718 | 0.01940693 | 17.6053 |  | 0.11159008 | 0.07062864 | 41.95775 |  | 0.079908052 | 0.05403696 | 51.13605 |  | 0.015250852 | 0.01039962
|  | 7.356704 |  | 0.020746714 | 0.01593141 | 17.60531 |  | 0.108680506 | 0.06878709 | 41.95776 |  | 0.051135598 | 0.0345799 | 51.13606 |  | -0.004146308 | -0.002827385
|  | 7.356714 |  | 0.015250852 | 0.01171113 | 17.60532 |  | 0.182389714 | 0.1154398 | 41.95777 |  | 0.071502616 | 0.04835288 | 51.13607 |  | -0.009965456 | -0.006795486
|  | 7.356724 |  | 0.011694706 | 0.008980368 | 17.60533 |  | 0.21180874 | 0.13406 | 41.95778 |  | 0.012341278 | 0.008345657 | 51.13608 |  | -0.025483184 | -0.01737709
|  | 7.356734 |  | 0.004582414 | 0.003518837 | 17.60534 |  | 0.225386752 | 0.1426539 | 41.95779 |  | 0.052105456 | 0.03523575 | 51.13609 |  | -0.032595476 | -0.02222699
|  | 7.356744 |  | 0.028505578 | 0.02188944 | 17.60535 |  | 0.233145616 | 0.1475647 | 41.9578 |  | 0.018483712 | 0.01249941 | 51.1361 |  | -0.029362616 | -0.02002249
|  | 7.356754 |  | 0.09219292 | 0.07079497 | 17.60536 |  | 0.260624926 | 0.1649572 | 41.95781 |  | 0.049842454 | 0.03370542 | 51.13611 |  | -0.026776328 | -0.01825889
|  | 7.356764 |  | 0.113529796 | 0.08717956 | 17.60537 |  | 0.203403304 | 0.1287399 | 41.95782 |  | 0.025596004 | 0.01730902 | 51.13612 |  | -0.02419004 | -0.01649529
|  | 7.356774 |  | 0.104154502 | 0.07998027 | 17.60538 |  | 0.138099532 | 0.08740725 | 41.95783 |  | 0.060834178 | 0.04113846 | 51.13613 |  | -0.021603752 | -0.01473169
|  | 7.356784 |  | 0.117085942 | 0.08991033 | 17.60539 |  | 0.107064076 | 0.067764 | 41.95784 |  | 0.016543996 | 0.0111877 | 51.13614 |  | -0.026453042 | -0.01803844
|  | 7.356794 |  | 0.155556976 | 0.1194522 | 17.6054 |  | 0.081524482 | 0.05159924 | 41.95785 |  | 0.030445294 | 0.0205883 | 51.13615 |  | -0.02419004 | -0.01649529
|  | 7.356804 |  | 0.143272108 | 0.1100187 | 17.60541 |  | 0.017190568 | 0.01088042 | 41.95786 |  | -0.015461318 | -0.01045555 | 51.13616 |  | -0.024836612 | -0.01693619
|  | 7.356814 |  | 0.157173406 | 0.1206935 | 17.60542 |  | -0.009318884 | -0.005898195 | 41.95787 |  | 0.006845416 | 0.004629139 | 51.13617 |  | -0.0274229 | -0.01869979
|  | 7.356824 |  | 0.220214176 | 0.1691025 | 17.60543 |  | -0.022250324 | -0.01408288 | 41.95788 |  | -0.032595476 | -0.02204234 | 51.13618 |  | -0.026129756 | -0.01781799
|  | 7.356834 |  | 0.243490768 | 0.1869766 | 17.60544 |  | -0.02257361 | -0.0142875 | 41.95789 |  | -0.015784604 | -0.01067417 | 51.13619 |  | -0.018047606 | -0.01230674
|  | 7.356844 |  | 0.17139799 | 0.1316166 | 17.60545 |  | -0.028069472 | -0.01776599 | 41.9579 |  | -0.03388862 | -0.02291681 | 51.1362 |  | -0.023543468 | -0.01605439
|  | 7.356854 |  | 0.151677544 | 0.1164732 | 17.60546 |  | -0.02419004 | -0.01531059 | 41.95791 |  | -0.008349026 | -0.005645939 | 51.13621 |  | -0.028069472 | -0.01914069
|  | 7.356864 |  | 0.14068582 | 0.1080327 | 17.60547 |  | -0.014168174 | -0.008967454 | 41.95792 |  | -0.030009188 | -0.02029339 | 51.13622 |  | -0.029362616 | -0.02002249
|  | 7.356874 |  | 0.086697058 | 0.0665747 | 17.60548 |  | 0.013957708 | 0.008834243 | 41.95793 |  | -0.01449146 | -0.009799694 | 51.13623 |  | -0.029362616 | -0.02002249
|  | 7.356884 |  | 0.061157464 | 0.04696283 | 17.60549 |  | 0.046286308 | 0.02929596 | 41.95794 |  | -0.023543468 | -0.01592102 | 51.13624 |  | -0.028069472 | -0.01914069
|  | 7.356894 |  | 0.026565862 | 0.02039993 | 17.6055 |  | 0.066976612 | 0.04239147 | 41.95795 |  | -0.01772432 | -0.01198588 | 51.13625 |  | -0.023543468 | -0.01605439
|  | 7.356904 |  | -0.000913448 | -0.000701437 | 17.60551 |  | 0.089929918 | 0.05691929 | 41.95796 |  | -0.02419004 | -0.01635825 | 51.13626 |  | -0.031948904 | -0.02178609
|  | 7.356914 |  | -0.006086024 | -0.00467346 | 17.60552 |  | 0.095102494 | 0.06019316 | 41.95797 |  | -0.026776328 | -0.0181072 | 51.13627 |  | -0.021603752 | -0.01473169
|  | 7.356924 |  | 0.00813856 | 0.006249603 | 17.60553 |  | 0.091869634 | 0.05814699 | 41.95798 |  | -0.025483184 | -0.01723273 | 51.13628 |  | -0.02419004 | -0.01649529
|  | 7.356934 |  | -0.01449146 | -0.011128 | 17.60554 |  | 0.076351906 | 0.04832536 | 41.95799 |  | -0.028069472 | -0.01898168 | 51.13629 |  | -0.025159898 | -0.01715664
|  | 7.356944 |  | -0.037768052 | -0.0290021 | 17.60555 |  | 0.027212434 | 0.01722355 | 41.958 |  | -0.019664036 | -0.01329759 | 51.1363 |  | -0.020310608 | -0.01384989
|  | 7.356954 |  | -0.038414624 | -0.0294986 | 17.60556 |  | -0.001236734 | -0.0007827653 | 41.95801 |  | -0.03065576 | -0.02073063 | 51.13631 |  | -0.025483184 | -0.01737709
|  | 7.356964 |  | -0.018694178 | -0.01435526 | 17.60557 |  | -0.025483184 | -0.01612906 | 41.95802 |  | -0.023543468 | -0.01592102 | 51.13632 |  | -0.029685902 | -0.02024294
|  | 7.356974 |  | -0.013521602 | -0.01038324 | 17.60558 |  | -0.026129756 | -0.01653829 | 41.95803 |  | -0.0274229 | -0.01854444 | 51.13633 |  | -0.02903933 | -0.01980204
|  | 7.356984 |  | -0.021280466 | -0.01634128 | 17.60559 |  | -0.030009188 | -0.0189937 | 41.95804 |  | -0.029362616 | -0.01985615 | 51.13634 |  | -0.025483184 | -0.01737709
|  | 7.356994 |  | -0.030009188 | -0.02304406 | 17.6056 |  | -0.030009188 | -0.0189937 | 41.95805 |  | -0.036798194 | -0.02488438 | 51.13635 |  | -0.019017464 | -0.01296809
|  | 7.357004 |  | -0.018047606 | -0.01385876 | 17.60561 |  | -0.025483184 | -0.01612906 | 41.95806 |  | -0.020633894 | -0.01395345 | 51.13636 |  | -0.03227219 | -0.02200654
|  | 7.357014 |  | -0.027099614 | -0.0208098 | 17.60562 |  | -0.030009188 | -0.0189937 | 41.95807 |  | -0.039707768 | -0.02685195 | 51.13637 |  | -0.035181764 | -0.02399059
|  | 7.357024 |  | -0.016754462 | -0.01286576 | 17.60563 |  | -0.025483184 | -0.01612906 | 41.95808 |  | -0.028716044 | -0.01941892 | 51.13638 |  | -0.009318884 | -0.006354586
|  | 7.357034 |  | -0.042940628 | -0.03297412 | 17.60564 |  | -0.029362616 | -0.01858446 | 41.95809 |  | -0.036798194 | -0.02488438 | 51.13639 |  | 0.03561787 | 0.02428797
|  | 7.357044 |  | -0.029685902 | -0.02279581 | 17.60565 |  | -0.020310608 | -0.01285518 | 41.9581 |  | -0.022250324 | -0.01504654 | 51.1364 |  | 0.054045172 | 0.03685363
|  | 7.357054 |  | -0.032918762 | -0.02527833 | 17.60566 |  | -0.007379168 | -0.004670492 | 41.95811 |  | -0.031302332 | -0.02116787 | 51.13641 |  | 0.042406876 | 0.02891743
|  | 7.357064 |  | -0.025483184 | -0.01956854 | 17.60567 |  | 0.00167284 | 0.00105879 | 41.95812 |  | -0.02095718 | -0.01417207 | 51.13642 |  | 0.03400144 | 0.02318572
|  | 7.357074 |  | -0.027099614 | -0.0208098 | 17.60568 |  | -0.01449146 | -0.009172071 | 41.95813 |  | -0.034858478 | -0.02357267 | 51.13643 |  | 0.066006754 | 0.04501028
|  | 7.357084 |  | -0.02580647 | -0.0198168 | 17.60569 |  | -0.019987322 | -0.01265056 | 41.95814 |  | -0.025159898 | -0.01701411 | 51.13644 |  | 0.096072352 | 0.06551214
|  | 7.357094 |  | -0.032918762 | -0.02527833 | 17.6057 |  | -0.020633894 | -0.0130598 | 41.95815 |  | -0.035828336 | -0.02422853 | 51.13645 |  | 0.085403914 | 0.05823729
|  | 7.357104 |  | -0.027746186 | -0.0213063 | 17.60571 |  | -0.003823022 | -0.002419703 | 41.95816 |  | -0.019664036 | -0.01329759 | 51.13646 |  | 0.059217748 | 0.04038083
|  | 7.357114 |  | -0.030009188 | -0.02304406 | 17.60572 |  | -0.000266876 | -0.0001689137 | 41.95817 |  | -0.022250324 | -0.01504654 | 51.13647 |  | 0.060187606 | 0.04104218
|  | 7.357124 |  | -0.03227219 | -0.02478182 | 17.60573 |  | 0.009108418 | 0.005764985 | 41.95818 |  | -0.01772432 | -0.01198588 | 51.13648 |  | 0.062450608 | 0.04258533
|  | 7.357134 |  | -0.032918762 | -0.02527833 | 17.60574 |  | -0.002206592 | -0.001396617 | 41.95819 |  | -0.033242048 | -0.02247958 | 51.13649 |  | 0.065036896 | 0.04434893
|  | 7.357144 |  | -0.026453042 | -0.0203133 | 17.60575 |  | 0.009108418 | 0.005764985 | 41.9582 |  | -0.017077748 | -0.01154864 | 51.1365 |  | 0.042406876 | 0.02891743
|  | 7.357154 |  | -0.0274229 | -0.02105805 | 17.60576 |  | 0.00328927 | 0.002081876 | 41.95821 |  | -0.002529878 | -0.001710803 | 51.13651 |  | -0.005116166 | -0.003488735
|  | 7.357164 |  | -0.029362616 | -0.02254756 | 17.60577 |  | 0.012341278 | 0.007811157 | 41.95822 |  | 0.046286308 | 0.03130062 | 51.13652 |  | -0.029362616 | -0.02002249
|  | 7.357174 |  | -0.025159898 | -0.01932029 | 17.60578 |  | 0.009108418 | 0.005764985 | 41.95823 |  | 0.056954746 | 0.03851503 | 51.13653 |  | -0.029685902 | -0.02024294
|  | 7.357184 |  | -0.026129756 | -0.02006505 | 17.60579 |  | 0.000379696 | 0.0002403208 | 41.95824 |  | 0.018483712 | 0.01249941 | 51.13654 |  | -0.018047606 | -0.01230674
|  | 7.357194 |  | -0.024836612 | -0.01907204 | 17.6058 |  | 0.001026268 | 0.0006495552 | 41.95825 |  | -0.005762738 | -0.00389699 | 51.13655 |  | -0.00156002 | -0.001063784
|  | 7.357204 |  | -0.028069472 | -0.02155456 | 17.60581 |  | -0.006086024 | -0.003852023 | 41.95826 |  | 0.023656288 | 0.01599731 | 51.13656 |  | -0.002206592 | -0.001504684
|  | 7.357214 |  | -0.030332474 | -0.02329232 | 17.60582 |  | -0.018370892 | -0.01162748 | 41.95827 |  | 0.029798722 | 0.02015107 | 51.13657 |  | -0.002206592 | -0.001504684
|  | 7.357224 |  | -0.044233772 | -0.03396713 | 17.60583 |  | -0.026453042 | -0.01674291 | 41.95828 |  | -0.004146308 | -0.002803896 | 51.13658 |  | -0.01449146 | -0.009881787
|  | 7.357234 |  | -0.030979046 | -0.02378882 | 17.60584 |  | -0.028069472 | -0.01776599 | 41.95829 |  | -0.036474908 | -0.02466576 | 51.13659 |  | -0.006086024 | -0.004150085
|  | 7.357244 |  | -0.029685902 | -0.02279581 | 17.60585 |  | -0.026453042 | -0.01674291 | 41.9583 |  | -0.04682006 | -0.03166156 | 51.1366 |  | 0.013957708 | 0.009517819
|  | 7.357254 |  | -0.021927038 | -0.01683778 | 17.60586 |  | -0.027746186 | -0.01756138 | 41.95831 |  | -0.025483184 | -0.01723273 | 51.13661 |  | -0.005439452 | -0.003709185
|  | 7.357264 |  | -0.033565334 | -0.02577483 | 17.60587 |  | -0.027099614 | -0.01715214 | 41.95832 |  | 0.025272718 | 0.0170904 | 51.13662 |  | -0.018370892 | -0.01252719
|  | 7.357274 |  | -0.028069472 | -0.02155456 | 17.60588 |  | -0.022896896 | -0.01449212 | 41.95833 |  | 0.050489026 | 0.03414266 | 51.13663 |  | -0.015138032 | -0.01032269
|  | 7.357284 |  | -0.028392758 | -0.02180281 | 17.60589 |  | -0.030979046 | -0.01960755 | 41.95834 |  | 0.055661602 | 0.03764056 | 51.13664 |  | -0.01610789 | -0.01098404
|  | 7.357294 |  | -0.028069472 | -0.02155456 | 17.6059 |  | -0.023866754 | -0.01510597 | 41.95835 |  | 0.090899776 | 0.06147 | 51.13665 |  | -0.018047606 | -0.01230674
|  | 7.357304 |  | -0.026129756 | -0.02006505 | 17.60591 |  | -0.029362616 | -0.01858446 | 41.95836 |  | 0.076998478 | 0.05206939 | 51.13666 |  | -0.01772432 | -0.01208629
|  | 7.357314 |  | -0.027099614 | -0.0208098 | 17.60592 |  | -0.024836612 | -0.01571982 | 41.95837 |  | 0.044669878 | 0.03020752 | 51.13667 |  | -0.014814746 | -0.01010224
|  | 7.357324 |  | -0.028069472 | -0.02155456 | 17.60593 |  | -0.029685902 | -0.01878908 | 41.95838 |  | 0.02107 | 0.01424836 | 51.13668 |  | -0.001883306 | -0.001284234
|  | 7.357334 |  | -0.02580647 | -0.0198168 | 17.60594 |  | -0.022896896 | -0.01449212 | 41.95839 |  | 0.029475436 | 0.01993245 | 51.13669 |  | 0.001349554 | 0.0009202665
|  | 7.357344 |  | -0.033565334 | -0.02577483 | 17.60595 |  | -0.023866754 | -0.01510597 | 41.9584 |  | 0.000379696 | 0.0002567653 | 51.1367 |  | 0.007491988 | 0.005108818
|  | 7.357354 |  | -0.025483184 | -0.01956854 | 17.60596 |  | -0.02257361 | -0.0142875 | 41.95841 |  | -0.010288742 | -0.006957651 | 51.13671 |  | 0.005875558 | 0.004006568
|  | 7.357364 |  | -0.026453042 | -0.0203133 | 17.60597 |  | -0.02580647 | -0.01633367 | 41.95842 |  | -0.024513326 | -0.01657687 | 51.13672 |  | 0.018483712 | 0.01260412
|  | 7.357374 |  | -0.023220182 | -0.01783078 | 17.60598 |  | -0.031302332 | -0.01981217 | 41.95843 |  | -0.00640931 | -0.004334227 | 51.13673 |  | 0.013311136 | 0.009076919
|  | 7.357384 |  | -0.023220182 | -0.01783078 | 17.60599 |  | -0.023220182 | -0.01469674 | 41.95844 |  | -0.019017464 | -0.01286036 | 51.13674 |  | -0.000266876 | -0.0001819839
|  | 7.357394 |  | -0.023543468 | -0.01807904 | 17.606 |  | -0.026129756 | -0.01653829 | 41.95845 |  | -0.00640931 | -0.004334227 | 51.13675 |  | -0.010288742 | -0.007015936
|  | 7.357404 |  | 0.0049057 | 0.003767088 | 17.60601 |  | -0.028716044 | -0.01817523 | 41.95846 |  | -0.017401034 | -0.01176726 | 51.13676 |  | -0.017401034 | -0.01186584
|  | 7.357414 |  | 0.032708296 | 0.02511671 | 17.60602 |  | -0.020310608 | -0.01285518 | 41.95847 |  | -0.005439452 | -0.003678371 | 51.13677 |  | -0.031948904 | -0.02178609
|  | 7.357424 |  | 0.040143874 | 0.03082649 | 17.60603 |  | -0.01287503 | -0.008148985 | 41.95848 |  | -0.00964217 | -0.006520414 | 51.13678 |  | -0.019987322 | -0.01362944
|  | 7.357434 |  | 0.028828864 | 0.02213769 | 17.60604 |  | 0.01137142 | 0.007197306 | 41.95849 |  | 0.005228986 | 0.003536046 | 51.13679 |  | -0.030332474 | -0.02068384
|  | 7.357444 |  | 0.034648012 | 0.02660622 | 17.60605 |  | 0.049519168 | 0.03134214 | 41.9585 |  | -0.012228458 | -0.008269363 | 51.1368 |  | -0.020310608 | -0.01384989
|  | 7.357454 |  | 0.06633004 | 0.05093486 | 17.60606 |  | 0.039174016 | 0.02479439 | 41.95851 |  | -0.001236734 | -0.0008363281 | 51.13681 |  | -0.030979046 | -0.02112474
|  | 7.357464 |  | 0.097365496 | 0.07476699 | 17.60607 |  | 0.028828864 | 0.01824664 | 41.95852 |  | -0.019987322 | -0.01351621 | 51.13682 |  | -0.022250324 | -0.01517259
|  | 7.357474 |  | 0.083787484 | 0.06434043 | 17.60608 |  | 0.026565862 | 0.01681431 | 41.95853 |  | -0.018694178 | -0.01264174 | 51.13683 |  | -0.026453042 | -0.01803844
|  | 7.357484 |  | 0.071825902 | 0.05515513 | 17.60609 |  | 0.038204158 | 0.02418053 | 41.95854 |  | -0.02095718 | -0.01417207 | 51.13684 |  | -0.030009188 | -0.02046339
|  | 7.357494 |  | 0.079584766 | 0.06111316 | 17.6061 |  | 0.017513854 | 0.01108503 | 41.95855 |  | -0.013844888 | -0.009362457 | 51.13685 |  | -0.021927038 | -0.01495214
|  | 7.357504 |  | 0.06794647 | 0.05217611 | 17.60611 |  | -0.019017464 | -0.01203671 | 41.95856 |  | -0.010288742 | -0.006957651 | 51.13686 |  | -0.033565334 | -0.02288834
|  | 7.357514 |  | 0.029798722 | 0.02288245 | 17.60612 |  | -0.041324198 | -0.0261553 | 41.95857 |  | 0.00813856 | 0.005503614 | 51.13687 |  | -0.027099614 | -0.01847934
|  | 7.357524 |  | -0.00317645 | -0.002439197 | 17.60613 |  | -0.024513326 | -0.0155152 | 41.95858 |  | -0.000266876 | -0.000180472 | 51.13688 |  | -0.02580647 | -0.01759754
|  | 7.357534 |  | -0.011905172 | -0.009141985 | 17.60614 |  | -0.003499736 | -0.002215086 | 41.95859 |  | 0.011048134 | 0.007471182 | 51.13689 |  | -0.02580647 | -0.01759754
|  | 7.357544 |  | -0.00479288 | -0.003680454 | 17.60615 |  | -0.011905172 | -0.007535133 | 41.9586 |  | 0.010078276 | 0.006815326 | 51.1369 |  | -0.014168174 | -0.009661337
|  | 7.357554 |  | -0.009965456 | -0.007652476 | 17.60616 |  | -0.033565334 | -0.02124449 | 41.95861 |  | 0.008461846 | 0.005722232 | 51.13691 |  | -0.021280466 | -0.01451124
|  | 7.357564 |  | -0.019017464 | -0.01460352 | 17.60617 |  | -0.038414624 | -0.02431374 | 41.95862 |  | 0.0049057 | 0.003317427 | 51.13692 |  | -0.031302332 | -0.02134519
|  | 7.357574 |  | -0.019664036 | -0.01510002 | 17.60618 |  | -0.029362616 | -0.01858446 | 41.95863 |  | -0.002529878 | -0.001710803 | 51.13693 |  | -0.023543468 | -0.01605439
|  | 7.357584 |  | -0.017401034 | -0.01336226 | 17.60619 |  | -0.015784604 | -0.00999054 | 41.95864 |  | -0.015461318 | -0.01045555 | 51.13694 |  | -0.029362616 | -0.02002249
|  | 7.357594 |  | -0.019664036 | -0.01510002 | 17.6062 |  | -0.027099614 | -0.01715214 | 41.95865 |  | -0.023866754 | -0.01613964 | 51.13695 |  | -0.032918762 | -0.02244744
|  | 7.357604 |  | -0.009965456 | -0.007652476 | 17.60621 |  | -0.028069472 | -0.01776599 | 41.95866 |  | -0.021280466 | -0.01439069 | 51.13696 |  | -0.027099614 | -0.01847934
|  | 7.357614 |  | -0.02095718 | -0.01609302 | 17.60622 |  | -0.033565334 | -0.02124449 | 41.95867 |  | -0.019987322 | -0.01351621 | 51.13697 |  | -0.028392758 | -0.01936114
|  | 7.357624 |  | -0.022896896 | -0.01758253 | 17.60623 |  | -0.027099614 | -0.01715214 | 41.95868 |  | -0.021927038 | -0.01482792 | 51.13698 |  | -0.024836612 | -0.01693619
|  | 7.357634 |  | -0.02580647 | -0.0198168 | 17.60624 |  | -0.007055882 | -0.004465875 | 41.95869 |  | -0.025159898 | -0.01701411 | 51.13699 |  | -0.026776328 | -0.01825889
|  | 7.357644 |  | -0.004146308 | -0.003183951 | 17.60625 |  | 0.002319412 | 0.001468024 | 41.9587 |  | -0.029362616 | -0.01985615 | 51.137 |  | -0.026453042 | -0.01803844
|  | 7.357654 |  | 0.002319412 | 0.001781077 | 17.60626 |  | 0.013311136 | 0.008425009 | 41.95871 |  | -0.03550505 | -0.02400991 | 51.13701 |  | -0.025483184 | -0.01737709
|  | 7.357664 |  | 0.00328927 | 0.002525831 | 17.60627 |  | 0.024949432 | 0.01579123 | 41.95872 |  | -0.019664036 | -0.01329759 | 51.13702 |  | -0.031948904 | -0.02178609
|  | 7.357674 |  | 0.000379696 | 0.0002915687 | 17.60628 |  | 0.026242576 | 0.0166097 | 41.95873 |  | -0.030332474 | -0.02051201 | 51.13703 |  | -0.026776328 | -0.01825889
|  | 7.357684 |  | -0.000590162 | -0.0004531856 | 17.60629 |  | 0.027212434 | 0.01722355 | 41.95874 |  | -0.022250324 | -0.01504654 | 51.13704 |  | -0.0274229 | -0.01869979
|  | 7.357694 |  | -0.003499736 | -0.002687448 | 17.6063 |  | 0.033031582 | 0.02090666 | 41.95875 |  | -0.018694178 | -0.01264174 | 51.13705 |  | -0.02257361 | -0.01539304
|  | 7.357704 |  | -0.005762738 | -0.004425208 | 17.60631 |  | 0.02268643 | 0.01435891 | 41.95876 |  | -0.03065576 | -0.02073063 | 51.13706 |  | -0.028069472 | -0.01914069
|  | 7.357714 |  | -0.017401034 | -0.01336226 | 17.60632 |  | 0.00813856 | 0.005151134 | 41.95877 |  | -0.026776328 | -0.0181072 | 51.13707 |  | -0.022896896 | -0.01561349
|  | 7.357724 |  | -0.021603752 | -0.01658953 | 17.60633 |  | -0.007379168 | -0.004670492 | 41.95878 |  | -0.030332474 | -0.02051201 | 51.13708 |  | -0.026776328 | -0.01825889
|  | 7.357734 |  | -0.024513326 | -0.01882379 | 17.60634 |  | -0.013198316 | -0.008353602 | 41.95879 |  | -0.022250324 | -0.01504654 | 51.13709 |  | -0.034211906 | -0.02332924
|  | 7.357744 |  | -0.023543468 | -0.01807904 | 17.60635 |  | -0.015461318 | -0.009785922 | 41.9588 |  | -0.01934075 | -0.01307897 | 51.1371 |  | -0.023866754 | -0.01627484
|  | 7.357754 |  | -0.026453042 | -0.0203133 | 17.60636 |  | -0.019664036 | -0.01244595 | 41.95881 |  | -0.023866754 | -0.01613964 | 51.13711 |  | -0.033565334 | -0.02288834
|  | 7.357764 |  | -0.02257361 | -0.01733428 | 17.60637 |  | -0.020310608 | -0.01285518 | 41.95882 |  | -0.026129756 | -0.01766997 | 51.13712 |  | -0.034211906 | -0.02332924
|  | 7.357774 |  | -0.034211906 | -0.02627133 | 17.60638 |  | -0.027099614 | -0.01715214 | 41.95883 |  | -0.017401034 | -0.01176726 | 51.13713 |  | -0.028392758 | -0.01936114
|  | 7.357784 |  | -0.022250324 | -0.01708603 | 17.60639 |  | -0.025483184 | -0.01612906 | 41.95884 |  | -0.018047606 | -0.0122045 | 51.13714 |  | -0.021603752 | -0.01473169
|  | 7.357794 |  | -0.029685902 | -0.02279581 | 17.6064 |  | -0.026129756 | -0.01653829 | 41.95885 |  | -0.021927038 | -0.01482792 | 51.13715 |  | -0.019017464 | -0.01296809
|  | 7.357804 |  | -0.01934075 | -0.01485177 | 17.60641 |  | -0.025159898 | -0.01592444 | 41.95886 |  | -0.018370892 | -0.01242312 | 51.13716 |  | -0.021280466 | -0.01451124
|  | 7.357814 |  | -0.01449146 | -0.011128 | 17.60642 |  | -0.026129756 | -0.01653829 | 41.95887 |  | -0.022250324 | -0.01504654 | 51.13717 |  | -0.02095718 | -0.01429079
|  | 7.357824 |  | -0.027099614 | -0.0208098 | 17.60643 |  | -0.0274229 | -0.01735676 | 41.95888 |  | -0.02257361 | -0.01526516 | 51.13718 |  | -0.0274229 | -0.01869979
|  | 7.357834 |  | -0.029362616 | -0.02254756 | 17.60644 |  | -0.029362616 | -0.01858446 | 41.95889 |  | -0.027746186 | -0.01876306 | 51.13719 |  | -0.027099614 | -0.01847934
|  | 7.357844 |  | -0.03388862 | -0.02602308 | 17.60645 |  | -0.032595476 | -0.02063063 | 41.9589 |  | -0.026776328 | -0.0181072 | 51.1372 |  | -0.026129756 | -0.01781799
|  | 7.357854 |  | -0.026453042 | -0.0203133 | 17.60646 |  | -0.025483184 | -0.01612906 | 41.95891 |  | -0.033565334 | -0.0226982 | 51.13721 |  | -0.028392758 | -0.01936114
|  | 7.357864 |  | -0.030009188 | -0.02304406 | 17.60647 |  | -0.025159898 | -0.01592444 | 41.95892 |  | -0.021280466 | -0.01439069 | 51.13722 |  | -0.029685902 | -0.02024294
|  | 7.357874 |  | -0.018370892 | -0.01410701 | 17.60648 |  | -0.019664036 | -0.01244595 | 41.95893 |  | -0.019664036 | -0.01329759 | 51.13723 |  | -0.026129756 | -0.01781799
|  | 7.357884 |  | -0.023866754 | -0.01832729 | 17.60649 |  | -0.017077748 | -0.01080901 | 41.95894 |  | -0.026453042 | -0.01788859 | 51.13724 |  | -0.025159898 | -0.01715664
|  | 7.357894 |  | -0.026776328 | -0.02056155 | 17.6065 |  | -0.01449146 | -0.009172071 | 41.95895 |  | -0.026776328 | -0.0181072 | 51.13725 |  | -0.031948904 | -0.02178609
|  | 7.357904 |  | -0.023543468 | -0.01807904 | 17.60651 |  | -0.020633894 | -0.0130598 | 41.95896 |  | -0.021927038 | -0.01482792 | 51.13726 |  | -0.01772432 | -0.01208629
|  | 7.357914 |  | -0.031625618 | -0.02428532 | 17.60652 |  | -0.007379168 | -0.004670492 | 41.95897 |  | -0.029362616 | -0.01985615 | 51.13727 |  | -0.0274229 | -0.01869979
|  | 7.357924 |  | -0.030979046 | -0.02378882 | 17.60653 |  | -0.02095718 | -0.01326441 | 41.95898 |  | -0.034858478 | -0.02357267 | 51.13728 |  | -0.029362616 | -0.02002249
|  | 7.357934 |  | -0.027099614 | -0.0208098 | 17.60654 |  | -0.015461318 | -0.009785922 | 41.95899 |  | -0.023543468 | -0.01592102 | 51.13729 |  | -0.033565334 | -0.02288834
|  | 7.357944 |  | -0.031625618 | -0.02428532 | 17.60655 |  | -0.020633894 | -0.0130598 | 41.959 |  | -0.021927038 | -0.01482792 | 51.1373 |  | -0.030009188 | -0.02046339
|  | 7.357954 |  | -0.024836612 | -0.01907204 | 17.60656 |  | -0.019664036 | -0.01244595 | 41.95901 |  | -0.026453042 | -0.01788859 | 51.13731 |  | -0.025159898 | -0.01715664
|  | 7.357964 |  | -0.021927038 | -0.01683778 | 17.60657 |  | -0.021927038 | -0.01387827 | 41.95902 |  | -0.021927038 | -0.01482792 | 51.13732 |  | -0.03227219 | -0.02200654
|  | 7.357974 |  | -0.02903933 | -0.02229931 | 17.60658 |  | -0.020310608 | -0.01285518 | 41.95903 |  | -0.02257361 | -0.01526516 | 51.13733 |  | -0.01610789 | -0.01098404
|  | 7.357984 |  | -0.021280466 | -0.01634128 | 17.60659 |  | -0.026129756 | -0.01653829 | 41.95904 |  | -0.02903933 | -0.01963753 | 51.13734 |  | -0.026776328 | -0.01825889
|  | 7.357994 |  | -0.021927038 | -0.01683778 | 17.6066 |  | -0.02419004 | -0.01531059 | 41.95905 |  | -0.028392758 | -0.0192003 | 51.13735 |  | -0.026453042 | -0.01803844
|  | 7.358004 |  | -0.026129756 | -0.02006505 | 17.60661 |  | -0.02903933 | -0.01837985 | 41.95906 |  | -0.031948904 | -0.0216051 | 51.13736 |  | -0.019987322 | -0.01362944

## CurvasCompactación
56 Golpes Mod
Humedad | Den. Seca
11.81% | 1.763728
9.668% | 1.682269
8.071% | 1.648373 |  | x2 | x | c
14.31% | 1.777242 |  | -101.47 | 28.233 | -0.2656
17.28% | 1.695126 | MAX | 0.1391199
18.63% | 1.632178 | DENSIDAD | 1.698287
|  | 95% Opt. | 1.613372
25 Golpes Mod
Humedad | Den. Seca
11.84% | 1.658429
13.3% | 1.686719 |  | 1.528458
15.58% | 1.678485
16.94% | 1.601955
25 Golpes EST
Humedad | Den. Seca
11.59% | 1.480678 | 0.05
13.46% | 1.490469 | 0.21
14.03% | 1.529434
15.16% | 1.547507 | 1.58
16.56% | 1.609005 | 1.8
19.47% | 1.60603

## Ceramica_TOFvsOndaP
MEDICIÓN #1
Datos Probetas | [11 empty] | Análisis Velocidad Onda P | [17 empty] | Mod. E Pelotazo
Probeta | Energía | Altura | Diámetro | Volumen | Masa | Densidad | Humedad | Den. Seca | GS | e | Saturación | Poisson | TV1 | TV2 | TV3 | TV4 | TV5 | [6 empty] | TV prom |  | Mod E |  |  |  | TOF1 | TOF2 | TOF3 | TOF4 | TOF5 | TOF Prom | E1 | E2 | E3 | E4 | E5 |  | Mod E
- | Golpes | mm | mm | cm3 | g | g/cm3 | % | g/cm3 | - | - | % | - | us | us | us | us | us | [6 empty] | us |  | Mpa |  |  |  | s | s | s | s | s | s | Mpa | Mpa | Mpa | Mpa | Mpa |  | Mpa
Masa 1 | 25 | 116.5 | 102 | 951.9544 | 1931.2 | 2.028669 | 13.87% | 1.781512 | 2.5 | 0.4033021 | 86%
Masa 2 | 25 | 117.7 | 101.8 | 957.992 | 1925 | 2.009411 | 16.54% | 1.724201 | 2.5 | 0.4499467 | 91.91%
Masa 3 | 25 | 116.9 | 101.1 | 938.4404 | 1837 | 1.957503 | 18.4% | 1.653342 | 2.5 | 0.5120892 | 89.81%
Masa 4 | 25 | 116.69 | 102.2 | 957.2499 | 1795.5 | 1.875686 | 10.37% | 1.69943 | 2.5 | 0.4710813 | 55.04%
Masa 5 | 25 | 118.3 | 101.5 | 957.2089 | 1943.5 | 2.030382 | 15.28% | 1.761251 | 2.5 | 0.4194453 | 91.08%
Masa 6 | 25 | 116.48 | 101.8 | 948.0621 | 1888.5 | 1.991958 | 17.34% | 1.697649 | 2.5 | 0.4726247 | 91.7%
Masa 7 | 25 | 115.88 | 101.5 | 937.6278 | 1918.5 | 2.046121 | 19.55% | 1.711551 | 2.5 | 0.4606634 | 106.1%
MEDICIÓN #2
Datos Probetas | [11 empty] | Análisis Velocidad Onda P | [17 empty] | Mod. E Pelotazo
Probeta | Energía | Altura | Diámetro | Volumen | Masa | Densidad | Humedad | Den. Seca | GS | e | Saturación | Poisson | TV1 | TV2 | TV3 | TV4 | TV5 | [6 empty] | TV prom |  | Mod E |  |  |  | TOF1 | TOF2 | TOF3 | TOF4 | TOF5 | TOF Prom | E1 | E2 | E3 | E4 | E5 |  | Mod E
- | Golpes | mm | mm | cm3 | g | g/cm3 | % | g/cm3 | - | - | % | - | us | us | us | us | us | [6 empty] | us |  | Mpa |  |  |  | s | s | s | s | s | s | Mpa | Mpa | Mpa | Mpa | Mpa |  | Mpa
Masa 1 | 25 | 116.6 | 102.7 | 965.8937 | 1886.25 | 1.952855 | 20.91% | 1.615153 | 2.5 | 0.5478415 | 95.41%
Masa 2 | 25 | 117.7 | 101.9 | 959.8751 | 1876.16 | 1.954588 | 17.26% | 1.666857 | 2.5 | 0.4998292 | 86.34%
Masa 3 | 25 | 116.3 | 101.2 | 935.4716 | 1771.46 | 1.893654 | 15.28% | 1.642631 | 2.5 | 0.5219482 | 73.2%
Masa 4 | 25 | 119 | 102 | 972.3826 | 1591.26 | 1.636455 | 9.853% | 1.489682 | 2.5 | 0.6782103 | 36.32%
Masa 1 | 56 | 119.6 | 101.8 | 973.4567 | 1936.8 | 1.989611 | 17.01% | 1.700322 | 2.5 | 0.4703096 | 90.44%
Masa 2 | 56 | 118 | 102.3 | 969.8915 | 1740.16 | 1.79418 | 11.03% | 1.615983 | 2.5 | 0.5470457 | 50.39%
Masa 3 | 56 | 116.8 | 101.9 | 952.5353 | 1903.78 | 1.998645 | 18.21% | 1.690738 | 2.5 | 0.478644 | 95.12%
Masa 4 | 56 | 118 | 101.7 | 958.5478 | 1839.59 | 1.919143 | 14.31% | 1.678892 | 2.5 | 0.4890771 | 73.15%
Masa 5 | 56 | 117.8 | 102 | 962.5771 | 1878.62 | 1.951657 | 21.07% | 1.611993 | 2.5 | 0.5508749 | 95.63%
MEDICIÓN #3
Datos Probetas | [11 empty] | Análisis Velocidad Onda P | [17 empty] | Mod. E Pelotazo | [13 empty] | Analisis Errores
Probeta | Energía | Altura | Diámetro | Volumen | Masa | Densidad | Humedad | Den. Seca | GS | e | Saturación | Poisson | TV1 | TV2 | TV3 | TV4 | TV5 | E1 | E2 | E3 | E4 | E5 | Ajuste | TV prom | desvest TV | Mod E | E prom | desvest E |  | TOF1 | TOF2 | TOF3 | TOF4 | TOF5 | TOF Prom | E1 | E2 | E3 | E4 | E5 | Mod E | Mod E | desvest E | Diferencia | % Error
- | Golpes | mm | mm | cm3 | g | g/cm3 | % | g/cm3 | - | - | % | - | us | us | us | us | us | [6 empty] | us |  | Mpa |  |  |  | s | s | s | s | s | s | Mpa | Mpa | Mpa | Mpa | Mpa | Average | Mpa |  | Mpa | %
M1 - Mod | 25 | 117.0333 | 101 | 937.6531 | 1739.2 | 1.854844 | 11.84% | 1.658429 | 2.5 | 0.5074506 | 58.35% | 0.2 | 246.34 | 244.08 | 254.25 | 223.74 | 256.51 | 376.7898 | 383.7997 | 353.7098 |  | 347.5045 | 100 | 356.51 | 12.96795 | 179.8977 | 179.8977 | 17.56109 |  | 0.001350014 | 0.001320013 | 0.001370014 | 0.001350014 | 0.001370014 | 0.001352014 | 224.2785 | 245.0202 | 210.4508 | 224.2785 | 210.4508 | 222.8958 | 222.8956 | 14.16924 | -42.99788 | 23.9%
M1 - Mod | 56 | 116.35 | 101 | 932.1784 | 1838.2 | 1.97194 | 11.81% | 1.763728 | 2.5 | 0.417452 | 70.7% | 0.34 | 308.49 | 341.26 | 341.26 | 359.34 | 368.38 | 182.2448 | 148.9247 | 148.9247 | 134.3155 | 127.8042 | 0 | 308.49 | 22.94206 | 182.2448 | 182.2448 | 21.02719 |  | 0.001390014 | 0.001260013 | 0.001340013 | 0.001310013 | 0.001290013 | 0.001318013 | 180.6011 | 222.1346 | 242.9013 | 256.7458 | 187.5233 | 217.9812 | 221.8387 | 31.72174 | -39.59393 | 21.73%
M2 - Mod | 56 | 116.5 | 101 | 933.3801 | 1722 | 1.844907 | 9.668% | 1.682269 | 2.5 | 0.4860882 | 49.72% | 0.12 | 243.9791 | 227.13 | 195.49 | 202.27 | 235.04 | 406.8837 | 469.49 |  | 591.9874 | 438.4215 | 80 | 323.9791 | 21.00042 | 230.7499 | 230.7499 | 31.30348 |  | 0.001330013 | 0.001280013 | 0.001270013 | 0.001250013 | 0.001260013 | 0.001278013 | 241.0973 | 275.6965 | 282.6164 | 296.4561 | 289.5362 | 277.0805 | 277.0803 | 6.919852 | -46.33038 | 20.08%
M3 - Mod | 56 | 116.35 | 101 | 932.1784 | 1660.6 | 1.781419 | 8.071% | 1.648373 | 2.5 | 0.5166467 | 39.06% | 0.1 | 200.01 | 242.95 | 201.14 | 218.09 | 215.83 | 589.4345 |  | 582.8302 | 495.7554 | 506.1921 | 30 | 272.95 | 17.36674 | 316.4993 | 316.4993 | 49.42422 |  | 0.001250013 | 0.001220012 | 0.001240012 | 0.001240012 | 0.001240012 | 0.001238012 | 297.2166 | 344.9138 | 310.3362 | 310.3362 | 310.3362 | 314.6278 | 305.522 | 17.85808 | 10.97735 | 3.468%
M1 - Est | 25 | 116.5 | 101 | 933.3801 | 1542.2 | 1.652274 | 11.59% | 1.480678 | 2.5 | 0.6884158 | 42.09% | 0.11 | 527.71 | 461.04 | 482.51 | 500.59 | 498.33 | 78.33772 | 102.6324 | 93.70202 | 87.0557 | 87.84712 | 0 | 494.036 | 24.58107 | 89.38083 | 89.38083 | 8.979952 |  | 0.001920019 | 0.001870019 | 0.001860019 | 0.001900019 | 0.001930019 | 0.001896019 | 46.69393 | 53.6064 | 54.98889 | 49.45892 | 45.31144 | 50.01191 | 50.0119 | 4.216039 | 39.36893 | 44.05%
M2 - Est | 25 | 116.35 | 101 | 932.1784 | 1576.4 | 1.691093 | 13.46% | 1.490469 | 2.5 | 0.6773244 | 49.68% | 0.13 | 597.77 | 474.6 | 523.19 | 461.04 | 493.81 | 61.57762 | 97.68674 | 80.38448 | 103.5175 | 90.23423 | 0 | 510.082 | 54.29059 | 84.56898 | 84.56898 | 16.48519 |  | 0.001850019 | 0.001850019 | 0.001740017 | 0.001870019 | 0.001870019 | 0.001836018 | 56.11538 | 56.11538 | 71.36192 | 53.34328 | 53.34328 | 58.05585 | 58.05583 | 7.566357 | 26.51315 | 31.35%
M3 - Est | 25 | 116.5 | 101 | 933.3801 | 1627.8 | 1.743984 | 14.03% | 1.529434 | 2.5 | 0.6345911 | 55.26% | 0.16 | 491.55 | 491.55 | 517.54 | 553.7 | 586.47 | 91.99126 | 91.99126 | 82.98395 | 72.49915 | 64.62348 | -120 | 371.55 | 41.36942 | 161.008 | 161.008 | 12.10207 |  | 0.001410014 | 0.001400014 | 0.001370014 | 0.001420014 | 0.001520015 | 0.001424014 | 184.2662 | 191.1831 | 211.9337 | 177.3494 | 108.1807 | 174.5826 | 174.5824 | 14.94214 | -13.57445 | 8.431%
M4 - Est | 25 | 116.35 | 101 | 932.1784 | 1661.2 | 1.782062 | 15.16% | 1.547507 | 2.5 | 0.6155011 | 61.56% | 0.22 | 476.86 | 438.44 | 414.71 | 323.18 | 392.11 | 92.92384 | 109.923 | 122.8627 | 202.3112 | 137.4337 | 0 | 409.06 | 57.3468 | 126.2801 | 126.2801 | 18.93633 |  | 0.001740017 | 0.001640016 | 0.001620016 | 0.001620016 | 0.001640016 | 0.001652017 | 70.37192 | 84.3947 | 87.19926 | 87.19926 | 84.3947 | 82.71197 | 82.71195 | 7.039382 | 43.56815 | 34.5%
MEDICIÓN #4
Datos Probetas | [11 empty] | Análisis Velocidad Onda P | [17 empty] | Mod. E Pelotazo | [13 empty] | Analisis Errores
Probeta | Energía | Altura | Diámetro | Volumen | Masa | Densidad | Humedad | Den. Seca | GS | e | Saturación | Poisson | TV1 | TV2 | TV3 | TV4 | TV5 | [6 empty] | TV prom |  | Mod E |  |  |  | TOF1 | TOF2 | TOF3 | TOF4 | TOF5 | TOF Prom | E1 | E2 | E3 | E4 | E5 | Mod E | Mod E |  | Diferencia | % Error
- | Golpes | mm | mm | cm3 | g | g/cm3 | % | g/cm3 | - | - | % | - | us | us | us | us | us | [6 empty] | us |  | Mpa |  |  |  | s | s | s | s | s | s | Mpa | Mpa | Mpa | Mpa | Mpa | Average | Mpa |  | Mpa | %
M4 - Mod | 56 | 116.5 | 101 | 933.3801 | 1896.2 | 2.031541 | 14.31% | 1.777242 | 2.5 | 0.4066738 | 87.96% | 0.46 | 342.39 | 291.54 | 249.73 | 368.38 | 240.69 | 50.87265 | 70.16657 | 95.628 | 43.94753 | 102.9462 | -70 | 170.69 | 56.07693 | 204.6965 | 72.71219 | 26.22062 |  | 0.001370014 | 0.001330013 | 0.001320013 | 0.001300013 | 0.001300013 | 0.001324013 | 185.075 | 212.9556 | 219.9258 | 233.8661 | 233.8661 | 217.1377 | 217.1376 | 20.0808 | -12.44113 | 6.078%
M5 - Mod | 56 | 116.35 | 101 | 932.1784 | 1853.2 | 1.988032 | 17.28% | 1.695126 | 2.5 | 0.4748163 | 90.98% | 0.47 | 415.84 | 463.3 | 423.75 | 420.36 | 413.58 | 25.89979 | 20.86528 | 24.94189 | 25.3458 | 26.18362 | -200 | 227.366 | 20.47141 | 86.63587 | 24.64728 | 2.168375 |  | 0.001590016 | 0.001490015 | 0.001460015 | 0.001460015 | 0.001420014 | 0.001484015 | 86.39092 | 100.0171 | 120.9396 | 120.9396 | 148.8363 | 115.4247 | 104.2016 | 20.03178 | -17.56572 | 20.28%
M6 - Mod | 56 | 116.35 | 101 | 932.1784 | 1805 | 1.936325 | 18.63% | 1.632178 | 2.5 | 0.5316953 | 87.62% | 0.46 | 574.04 | 996.66 | 1033.95 | 923.21 | 1048.64 | 17.20583 | 5.707764 | 5.30348 | 6.652104 | 5.155932 | -300 | 274.04 | 196.8488 | 75.49742 | 8.005023 | 5.176349 |  | 0.001600016 | 0.001600016 | 0.001530015 | 0.001530015 | 0.001620016 | 0.001576016 | 85.27215 | 85.27215 | 94.82295 | 94.82295 | 82.54334 | 88.54671 | 88.54671 | 5.836704 | -13.04928 | 17.28%
M5 - Est | 25 | 116.35 | 101 | 932.1784 | 1748.2 | 1.875392 | 16.56% | 1.609005 | 2.5 | 0.5537554 | 74.74% | 0.4 | 397.76 | 418.1 | 400.02 | 389.85 | 402.28 | 74.88407 | 67.77528 | 74.04031 | 77.95367 | 73.21074 | 0 | 401.602 | 10.34428 | 73.45814 | 73.57281 | 3.703794 |  | 0.001680017 | 0.001700017 | 0.001680017 | 0.001660017 | 0.001710017 | 0.001686017 | 75.68156 | 72.91421 | 75.68156 | 78.4489 | 71.53054 | 74.85135 | 74.85135 | 2.697272 | -1.393209 | 1.897%
M6 - Est | 25 | 116.35 | 101 | 932.1784 | 1788.6 | 1.918732 | 19.47% | 1.60603 | 2.5 | 0.5566332 | 87.45% | 0.46 | 870.1 | 706.25 | 197.75 | 72.32 |  | 7.42092 | 11.26365 |  |  |  | 0 | 461.605 | 386.3857 | 26.36666 | 9.342285 | 2.717221 |  | 0.002220022 | 0.001720017 | 0.001700017 | 0.001790018 | 0.002420024 | 0.00197002 |  | 68.89933 | 71.62813 | 59.34852 |  | 66.62533 | 34.7893 | 6.447909 | -8.422648 | 31.94%
M2 - Mod | 25 | 116.35 | 101 | 932.1784 | 1781.4 | 1.911008 | 13.3% | 1.686719 | 2.5 | 0.4821674 | 68.95% | 0.32 | 364.99 | 287.02 | 303.97 | 238.43 | 250.86 | 135.7065 | 219.4514 | 195.6597 |  | 287.2764 | 0 | 289.054 | 50.03617 | 216.3738 | 209.5235 | 16.82332 |  | 0.001420014 | 0.001420014 | 0.001400014 | 0.001390014 | 0.001400014 | 0.001406014 | 169.4899 | 169.4899 | 183.3185 | 190.2329 | 183.3185 | 179.1699 | 179.1698 | 9.276552 | 37.20406 | 17.19%
M3 - Mod | 25 | 116.35 | 101 | 932.1784 | 1808.4 | 1.939972 | 15.58% | 1.678485 | 2.5 | 0.4894385 | 79.57% | 0.44 | 283.63 | 277.98 | 296.06 | 363.86 | 279.11 | 100.7348 | 104.8714 | 92.45374 | 61.20901 | 104.0239 | 0 | 300.128 | 36.3414 | 89.96445 | 92.65857 | 18.25285 |  | 0.001480015 | 0.001520015 | 0.001500015 | 0.001510015 | 0.001570016 | 0.001516015 | 111.2228 | 89.87277 | 96.72659 | 99.46812 | 98.09736 | 99.07753 | 97.27489 | 7.727807 | -7.310442 | 8.126%
M4 - Mod | 25 | 116.35 | 101 | 932.1784 | 1746.2 | 1.873247 | 16.94% | 1.601955 | 2.5 | 0.5605935 | 75.52% | 0.4 | 448.61 | 480.25 | 359.34 | 479.12 | 418.1 | 58.80261 | 51.30974 | 91.64809 | 51.55205 | 67.69774 | -40 | 319.34 | 50.41751 | 116.0454 | 64.20204 | 16.73987 |  | 0.001480015 | 0.001420014 | 0.001460015 | 0.001460015 |  | 0.001455015 | 116.8422 | 158.5189 | 130.7345 | 130.7345 |  | 134.2075 | 134.2074 | 17.48068 | -18.16206 | 15.65%
[22 empty] | y |  | x
[22 empty] | 0 |  | 0
[22 empty] | 1000 |  | 1000
[18 empty] | Evv |  |  | Essw
[18 empty] | 179.8977 | 17.56109 |  | 222.8956 | 14.16924
[18 empty] | 182.2448 | 21.02719 |  | 221.8387 | 31.72174
[18 empty] | 230.7499 | 31.30348 |  | 277.0803 | 6.919852
[18 empty] | 316.4993 | 49.42422 |  | 305.522 | 17.85808 | [6 empty] | equity line
[18 empty] | 89.38083 | 8.979952 |  | 50.0119 | 4.216039 | [6 empty] | trend line
[18 empty] | 84.56898 | 16.48519 |  | 58.05583 | 7.566357
[18 empty] | 161.008 | 12.10207 |  | 174.5824 | 14.94214
[18 empty] | 126.2801 | 18.93633 |  | 82.71195 | 7.039382
[18 empty] | 204.6965 | 26.22062 |  | 217.1376 | 20.0808
[18 empty] | 86.63587 | 2.168375 |  | 104.2016 | 20.03178
[18 empty] | 75.49742 | 5.176349 |  | 88.54671 | 5.836704
[18 empty] | 73.45814 | 3.703794 |  | 74.85135 | 2.697272
[18 empty] | 26.36666 | 2.717221 |  | 34.7893 | 6.447909
[18 empty] | 216.3738 | 16.82332 |  | 179.1698 | 9.276552
[18 empty] | 89.96445 | 18.25285 |  | 97.27489 | 7.727807
[18 empty] | 116.0454 | 16.73987 |  | 134.2074 | 17.48068
𝐸=〖𝑉𝑝〗^2∙(𝑝∙(1+𝑢)(1−2𝑢))/((1−𝑢))

## RAW_Ceramica_TOFvsOndaP (2)
MEDICIÓN #1
Datos Probetas | [11 empty] | Análisis Velocidad Onda P | [17 empty] | Mod. E Pelotazo
Probeta | Energía | Altura | Diámetro | Volumen | Masa | Densidad | Humedad | Den. Seca | GS | e | Saturación | Poisson | TV1 | TV2 | TV3 | TV4 | TV5 | [6 empty] | TV prom |  | Mod E |  |  |  | TOF1 | TOF2 | TOF3 | TOF4 | TOF5 | TOF Prom | E1 | E2 | E3 | E4 | E5 |  | Mod E
- | Golpes | mm | mm | cm3 | g | g/cm3 | % | g/cm3 | - | - | % | - | us | us | us | us | us | [6 empty] | us |  | Mpa |  |  |  | s | s | s | s | s | s | Mpa | Mpa | Mpa | Mpa | Mpa |  | Mpa
Masa 1 | 25 | 116.5 | 102 | 951.9544 | 1931.2 | 2.028669 | 13.87% | 1.781512 | 2.5 | 0.4033021 | 86%
Masa 2 | 25 | 117.7 | 101.8 | 957.992 | 1925 | 2.009411 | 16.54% | 1.724201 | 2.5 | 0.4499467 | 91.91%
Masa 3 | 25 | 116.9 | 101.1 | 938.4404 | 1837 | 1.957503 | 18.4% | 1.653342 | 2.5 | 0.5120892 | 89.81%
Masa 4 | 25 | 116.69 | 102.2 | 957.2499 | 1795.5 | 1.875686 | 10.37% | 1.69943 | 2.5 | 0.4710813 | 55.04%
Masa 5 | 25 | 118.3 | 101.5 | 957.2089 | 1943.5 | 2.030382 | 15.28% | 1.761251 | 2.5 | 0.4194453 | 91.08%
Masa 6 | 25 | 116.48 | 101.8 | 948.0621 | 1888.5 | 1.991958 | 17.34% | 1.697649 | 2.5 | 0.4726247 | 91.7%
Masa 7 | 25 | 115.88 | 101.5 | 937.6278 | 1918.5 | 2.046121 | 19.55% | 1.711551 | 2.5 | 0.4606634 | 106.1%
MEDICIÓN #2
Datos Probetas | [11 empty] | Análisis Velocidad Onda P | [17 empty] | Mod. E Pelotazo
Probeta | Energía | Altura | Diámetro | Volumen | Masa | Densidad | Humedad | Den. Seca | GS | e | Saturación | Poisson | TV1 | TV2 | TV3 | TV4 | TV5 | [6 empty] | TV prom |  | Mod E |  |  |  | TOF1 | TOF2 | TOF3 | TOF4 | TOF5 | TOF Prom | E1 | E2 | E3 | E4 | E5 |  | Mod E
- | Golpes | mm | mm | cm3 | g | g/cm3 | % | g/cm3 | - | - | % | - | us | us | us | us | us | [6 empty] | us |  | Mpa |  |  |  | s | s | s | s | s | s | Mpa | Mpa | Mpa | Mpa | Mpa |  | Mpa
Masa 1 | 25 | 116.6 | 102.7 | 965.8937 | 1886.25 | 1.952855 | 20.91% | 1.615153 | 2.5 | 0.5478415 | 95.41%
Masa 2 | 25 | 117.7 | 101.9 | 959.8751 | 1876.16 | 1.954588 | 17.26% | 1.666857 | 2.5 | 0.4998292 | 86.34%
Masa 3 | 25 | 116.3 | 101.2 | 935.4716 | 1771.46 | 1.893654 | 15.28% | 1.642631 | 2.5 | 0.5219482 | 73.2%
Masa 4 | 25 | 119 | 102 | 972.3826 | 1591.26 | 1.636455 | 9.853% | 1.489682 | 2.5 | 0.6782103 | 36.32%
Masa 1 | 56 | 119.6 | 101.8 | 973.4567 | 1936.8 | 1.989611 | 17.01% | 1.700322 | 2.5 | 0.4703096 | 90.44%
Masa 2 | 56 | 118 | 102.3 | 969.8915 | 1740.16 | 1.79418 | 11.03% | 1.615983 | 2.5 | 0.5470457 | 50.39%
Masa 3 | 56 | 116.8 | 101.9 | 952.5353 | 1903.78 | 1.998645 | 18.21% | 1.690738 | 2.5 | 0.478644 | 95.12%
Masa 4 | 56 | 118 | 101.7 | 958.5478 | 1839.59 | 1.919143 | 14.31% | 1.678892 | 2.5 | 0.4890771 | 73.15%
Masa 5 | 56 | 117.8 | 102 | 962.5771 | 1878.62 | 1.951657 | 21.07% | 1.611993 | 2.5 | 0.5508749 | 95.63%
MEDICIÓN #3
Datos Probetas | [11 empty] | Análisis Velocidad Onda P | [17 empty] | Mod. E Pelotazo | [13 empty] | Analisis Errores
Probeta | Energía | Altura | Diámetro | Volumen | Masa | Densidad | Humedad | Den. Seca | GS | e | Saturación | Poisson | TV1 | TV2 | TV3 | TV4 | TV5 | E1 | E2 | E3 | E4 | E5 | Ajuste | TV prom | desvest TV | Mod E | E prom | desvest E |  | TOF1 | TOF2 | TOF3 | TOF4 | TOF5 | TOF Prom | E1 | E2 | E3 | E4 | E5 | Mod E | Mod E | desvest E | Diferencia | % Error
- | Golpes | mm | mm | cm3 | g | g/cm3 | % | g/cm3 | - | - | % | - | us | us | us | us | us | [6 empty] | us |  | Mpa |  |  |  | s | s | s | s | s | s | Mpa | Mpa | Mpa | Mpa | Mpa | Average | Mpa |  | Mpa | %
M1 - Mod | 25 | 117.0333 | 101 | 937.6531 | 1739.2 | 1.854844 | 11.84% | 1.658429 | 2.5 | 0.5074506 | 58.35% | 0.2 | 246.34 | 244.08 | 254.25 | 223.74 | 256.51 | 376.7898 | 383.7997 | 353.7098 |  | 347.5045 | 0 | 256.51 | 12.96795 | 347.5045 | 347.5045 | 17.56109 |  | 0.001350014 | 0.001320013 | 0.001370014 | 0.001350014 | 0.001370014 | 0.001352014 | 224.2785 | 245.0202 | 210.4508 | 224.2785 | 210.4508 | 222.8958 | 222.8956 | 14.16924 | 124.6089 | 35.86%
M1 - Mod | 56 | 116.35 | 101 | 932.1784 | 1838.2 | 1.97194 | 11.81% | 1.763728 | 2.5 | 0.417452 | 70.7% | 0.34 | 308.49 | 341.26 | 341.26 | 359.34 | 368.38 | 182.2448 | 148.9247 | 148.9247 | 134.3155 | 127.8042 | 0 | 308.49 | 22.94206 | 182.2448 | 182.2448 | 21.02719 |  | 0.001390014 | 0.001260013 | 0.001340013 | 0.001310013 | 0.001290013 | 0.001318013 | 180.6011 | 222.1346 | 242.9013 | 256.7458 | 187.5233 | 217.9812 | 221.8387 | 31.72174 | -39.59393 | 21.73%
M2 - Mod | 56 | 116.5 | 101 | 933.3801 | 1722 | 1.844907 | 9.668% | 1.682269 | 2.5 | 0.4860882 | 49.72% | 0.12 | 243.9791 | 227.13 | 195.49 | 202.27 | 235.04 | 406.8837 | 469.49 |  | 591.9874 | 438.4215 | 0 | 243.9791 | 21.00042 | 406.8837 | 406.8837 | 31.30348 |  | 0.001330013 | 0.001280013 | 0.001270013 | 0.001250013 | 0.001260013 | 0.001278013 | 241.0973 | 275.6965 | 282.6164 | 296.4561 | 289.5362 | 277.0805 | 277.0803 | 6.919852 | 129.8034 | 31.9%
M3 - Mod | 56 | 116.35 | 101 | 932.1784 | 1660.6 | 1.781419 | 8.071% | 1.648373 | 2.5 | 0.5166467 | 39.06% | 0.1 | 200.01 | 242.95 | 201.14 | 218.09 | 215.83 | 589.4345 |  | 582.8302 | 495.7554 | 506.1921 | 0 | 242.95 | 17.36674 | 399.4893 | 399.4893 | 49.42422 |  | 0.001250013 | 0.001220012 | 0.001240012 | 0.001240012 | 0.001240012 | 0.001238012 | 297.2166 | 344.9138 | 310.3362 | 310.3362 | 310.3362 | 314.6278 | 305.522 | 17.85808 | 93.96735 | 23.52%
M1 - Est | 25 | 116.5 | 101 | 933.3801 | 1542.2 | 1.652274 | 11.59% | 1.480678 | 2.5 | 0.6884158 | 42.09% | 0.11 | 527.71 | 461.04 | 482.51 | 500.59 | 498.33 | 78.33772 | 102.6324 | 93.70202 | 87.0557 | 87.84712 | 0 | 494.036 | 24.58107 | 89.38083 | 89.38083 | 8.979952 |  | 0.001920019 | 0.001870019 | 0.001860019 | 0.001900019 | 0.001930019 | 0.001896019 | 46.69393 | 53.6064 | 54.98889 | 49.45892 | 45.31144 | 50.01191 | 50.0119 | 4.216039 | 39.36893 | 44.05%
M2 - Est | 25 | 116.35 | 101 | 932.1784 | 1576.4 | 1.691093 | 13.46% | 1.490469 | 2.5 | 0.6773244 | 49.68% | 0.13 | 597.77 | 474.6 | 523.19 | 461.04 | 493.81 | 61.57762 | 97.68674 | 80.38448 | 103.5175 | 90.23423 | 0 | 510.082 | 54.29059 | 84.56898 | 84.56898 | 16.48519 |  | 0.001850019 | 0.001850019 | 0.001740017 | 0.001870019 | 0.001870019 | 0.001836018 | 56.11538 | 56.11538 | 71.36192 | 53.34328 | 53.34328 | 58.05585 | 58.05583 | 7.566357 | 26.51315 | 31.35%
M3 - Est | 25 | 116.5 | 101 | 933.3801 | 1627.8 | 1.743984 | 14.03% | 1.529434 | 2.5 | 0.6345911 | 55.26% | 0.16 | 491.55 | 491.55 | 517.54 | 553.7 | 586.47 | 91.99126 | 91.99126 | 82.98395 | 72.49915 | 64.62348 | 0 | 491.55 | 41.36942 | 91.99126 | 91.99126 | 12.10207 |  | 0.001410014 | 0.001400014 | 0.001370014 | 0.001420014 | 0.001520015 | 0.001424014 | 184.2662 | 191.1831 | 211.9337 | 177.3494 | 108.1807 | 174.5826 | 174.5824 | 14.94214 | -82.59118 | 89.78%
M4 - Est | 25 | 116.35 | 101 | 932.1784 | 1661.2 | 1.782062 | 15.16% | 1.547507 | 2.5 | 0.6155011 | 61.56% | 0.22 | 476.86 | 438.44 | 414.71 | 323.18 | 392.11 | 92.92384 | 109.923 | 122.8627 | 202.3112 | 137.4337 | 0 | 409.06 | 57.3468 | 126.2801 | 126.2801 | 18.93633 |  | 0.001740017 | 0.001640016 | 0.001620016 | 0.001620016 | 0.001640016 | 0.001652017 | 70.37192 | 84.3947 | 87.19926 | 87.19926 | 84.3947 | 82.71197 | 82.71195 | 7.039382 | 43.56815 | 34.5%
MEDICIÓN #4
Datos Probetas | [11 empty] | Análisis Velocidad Onda P | [17 empty] | Mod. E Pelotazo | [13 empty] | Analisis Errores
Probeta | Energía | Altura | Diámetro | Volumen | Masa | Densidad | Humedad | Den. Seca | GS | e | Saturación | Poisson | TV1 | TV2 | TV3 | TV4 | TV5 | [6 empty] | TV prom |  | Mod E |  |  |  | TOF1 | TOF2 | TOF3 | TOF4 | TOF5 | TOF Prom | E1 | E2 | E3 | E4 | E5 | Mod E | Mod E |  | Diferencia | % Error
- | Golpes | mm | mm | cm3 | g | g/cm3 | % | g/cm3 | - | - | % | - | us | us | us | us | us | [6 empty] | us |  | Mpa |  |  |  | s | s | s | s | s | s | Mpa | Mpa | Mpa | Mpa | Mpa | Average | Mpa |  | Mpa | %
M4 - Mod | 56 | 116.5 | 101 | 933.3801 | 1896.2 | 2.031541 | 14.31% | 1.777242 | 2.5 | 0.4066738 | 87.96% | 0.46 | 342.39 | 291.54 | 249.73 | 368.38 | 240.69 | 50.87265 | 70.16657 | 95.628 | 43.94753 | 102.9462 | 0 | 240.69 | 56.07693 | 102.9462 | 72.71219 | 26.22062 |  | 0.001370014 | 0.001330013 | 0.001320013 | 0.001300013 | 0.001300013 | 0.001324013 | 185.075 | 212.9556 | 219.9258 | 233.8661 | 233.8661 | 217.1377 | 217.1376 | 20.0808 | -114.1914 | 110.9%
M5 - Mod | 56 | 116.35 | 101 | 932.1784 | 1853.2 | 1.988032 | 17.28% | 1.695126 | 2.5 | 0.4748163 | 90.98% | 0.47 | 415.84 | 463.3 | 423.75 | 420.36 | 413.58 | 25.89979 | 20.86528 | 24.94189 | 25.3458 | 26.18362 | 0 | 427.366 | 20.47141 | 24.5216 | 24.64728 | 2.168375 |  | 0.001590016 | 0.001490015 | 0.001460015 | 0.001460015 | 0.001420014 | 0.001484015 | 86.39092 | 100.0171 | 120.9396 | 120.9396 | 148.8363 | 115.4247 | 104.2016 | 20.03178 | -79.67998 | 324.9%
M6 - Mod | 56 | 116.35 | 101 | 932.1784 | 1805 | 1.936325 | 18.63% | 1.632178 | 2.5 | 0.5316953 | 87.62% | 0.46 | 574.04 | 996.66 | 1033.95 | 923.21 | 1048.64 | 17.20583 | 5.707764 | 5.30348 | 6.652104 | 5.155932 | 0 | 574.04 | 196.8488 | 17.20583 | 8.005023 | 5.176349 |  | 0.001600016 | 0.001600016 | 0.001530015 | 0.001530015 | 0.001620016 | 0.001576016 | 85.27215 | 85.27215 | 94.82295 | 94.82295 | 82.54334 | 88.54671 | 88.54671 | 5.836704 | -71.34087 | 414.6%
M5 - Est | 25 | 116.35 | 101 | 932.1784 | 1748.2 | 1.875392 | 16.56% | 1.609005 | 2.5 | 0.5537554 | 74.74% | 0.4 | 397.76 | 418.1 | 400.02 | 389.85 | 402.28 | 74.88407 | 67.77528 | 74.04031 | 77.95367 | 73.21074 | 0 | 401.602 | 10.34428 | 73.45814 | 73.57281 | 3.703794 |  | 0.001680017 | 0.001700017 | 0.001680017 | 0.001660017 | 0.001710017 | 0.001686017 | 75.68156 | 72.91421 | 75.68156 | 78.4489 | 71.53054 | 74.85135 | 74.85135 | 2.697272 | -1.393209 | 1.897%
M6 - Est | 25 | 116.35 | 101 | 932.1784 | 1788.6 | 1.918732 | 19.47% | 1.60603 | 2.5 | 0.5566332 | 87.45% | 0.46 | 870.1 | 706.25 | 197.75 | 72.32 |  | 7.42092 | 11.26365 |  |  |  | 0 | 461.605 | 386.3857 | 26.36666 | 9.342285 | 2.717221 |  | 0.002220022 | 0.001720017 | 0.001700017 | 0.001790018 | 0.002420024 | 0.00197002 |  | 68.89933 | 71.62813 | 59.34852 |  | 66.62533 | 34.7893 | 6.447909 | -8.422648 | 31.94%
M2 - Mod | 25 | 116.35 | 101 | 932.1784 | 1781.4 | 1.911008 | 13.3% | 1.686719 | 2.5 | 0.4821674 | 68.95% | 0.32 | 364.99 | 287.02 | 303.97 | 238.43 | 250.86 | 135.7065 | 219.4514 | 195.6597 |  | 287.2764 | 0 | 289.054 | 50.03617 | 216.3738 | 209.5235 | 16.82332 |  | 0.001420014 | 0.001420014 | 0.001400014 | 0.001390014 | 0.001400014 | 0.001406014 | 169.4899 | 169.4899 | 183.3185 | 190.2329 | 183.3185 | 179.1699 | 179.1698 | 9.276552 | 37.20406 | 17.19%
M3 - Mod | 25 | 116.35 | 101 | 932.1784 | 1808.4 | 1.939972 | 15.58% | 1.678485 | 2.5 | 0.4894385 | 79.57% | 0.44 | 283.63 | 277.98 | 296.06 | 363.86 | 279.11 | 100.7348 | 104.8714 | 92.45374 | 61.20901 | 104.0239 | 0 | 300.128 | 36.3414 | 89.96445 | 92.65857 | 18.25285 |  | 0.001480015 | 0.001520015 | 0.001500015 | 0.001510015 | 0.001570016 | 0.001516015 | 111.2228 | 89.87277 | 96.72659 | 99.46812 | 98.09736 | 99.07753 | 97.27489 | 7.727807 | -7.310442 | 8.126%
M4 - Mod | 25 | 116.35 | 101 | 932.1784 | 1746.2 | 1.873247 | 16.94% | 1.601955 | 2.5 | 0.5605935 | 75.52% | 0.4 | 448.61 | 480.25 | 359.34 | 479.12 | 418.1 | 58.80261 | 51.30974 | 91.64809 | 51.55205 | 67.69774 | 0 | 359.34 | 50.41751 | 91.64809 | 64.20204 | 16.73987 |  | 0.001480015 | 0.001420014 | 0.001460015 | 0.001460015 |  | 0.001455015 | 116.8422 | 158.5189 | 130.7345 | 130.7345 |  | 134.2075 | 134.2074 | 17.48068 | -42.55936 | 46.44%
[22 empty] | y |  | x
[22 empty] | 0 |  | 0
[22 empty] | 1000 |  | 1000
[18 empty] | Evv |  |  | Essw
[18 empty] | 347.5045 | 17.56109 |  | 222.8956 | 14.16924
[18 empty] | 182.2448 | 21.02719 |  | 221.8387 | 31.72174
[18 empty] | 406.8837 | 31.30348 |  | 277.0803 | 6.919852
[18 empty] | 399.4893 | 49.42422 |  | 305.522 | 17.85808 | [6 empty] | equity line
[18 empty] | 89.38083 | 8.979952 |  | 50.0119 | 4.216039 | [6 empty] | trend line
[18 empty] | 84.56898 | 16.48519 |  | 58.05583 | 7.566357
[18 empty] | 91.99126 | 12.10207 |  | 174.5824 | 14.94214
[18 empty] | 126.2801 | 18.93633 |  | 82.71195 | 7.039382
[18 empty] | 102.9462 | 26.22062 |  | 217.1376 | 20.0808
[18 empty] | 73.45814 | 3.703794 |  | 74.85135 | 2.697272
[18 empty] | 26.36666 | 2.717221 |  | 34.7893 | 6.447909
[18 empty] | 216.3738 | 16.82332 |  | 179.1698 | 9.276552
[18 empty] | 89.96445 | 18.25285 |  | 97.27489 | 7.727807
[18 empty] | 91.64809 | 16.73987 |  | 134.2074 | 17.48068
𝐸=〖𝑉𝑝〗^2∙(𝑝∙(1+𝑢)(1−2𝑢))/((1−𝑢))

## SawBown_Calibration
TEST #1 - Int = 0.0023 y V0 = 0.22 | [7 empty] | TEST #2 - Int = 0.0024 y V0 = 0.26
Valores de TOF Saw Bones
Denominación | Mod_E | Poisson | k_factor | TOF_NUM | TOF_EXP | Diff | TOF_EXP | Denominación | Mod_E | Poisson | k_factor | TOF_NUM | TOF_EXP | Diff | TOF_EXP | PCF05 | PCF08 | PCF10 | PCF12 | PCF15 | PCF20 | PCF30
| [Mpa] | [7 empty] | [Mpa] | [6 empty] | 0.001933632 | 0.001777378 | 0.001738315 | 0.001582062 | 0.001464872 | 0.001308619 | 0.001152366 | 1
PCF_05 | 16 | 0.495 | 1.222286 | 0.0019588925 | 0.001972695 | -0.7046% | 10 | PCF_05 | 16 | 0.495 | 1.222286 | 0.0020050159 | 0.001972695 | 1.612% | 2 | 0.001972695 | 0.001757847 | 0.001660189 | 0.001542999 | 0.001445341 | 0.001308619 | 0.001152366 | 2
PCF_08 | 38 | 0.495 | 1.107585 | 0.0017471548 | 0.001738315 | 0.5059% | 5 | PCF_08 | 38 | 0.495 | 1.107585 | 0.0017683666 | 0.001777378 | -0.5096% | 13 | 0.0019141 | 0.001699252 | 0.00167972 | 0.001542999 | 0.001445341 | 0.001289088 | 0.001132835 | 3
PCF_10 | 58 | 0.495 | 1.080031 | 0.0016311323 | 0.001621125 | 0.6135% | 13 | PCF_10 | 58 | 0.495 | 1.080031 | 0.0016394028 | 0.001621125 | 1.115% | 13 | 0.001933632 | 0.001718784 | 0.00167972 | 0.001523467 | 0.001445341 | 0.001308619 | 0.001171898 | 4
PCF_12 | 81 | 0.495 | 1.058146 | 0.0015408515 | 0.001542999 | -0.1394% | 2 | PCF_12 | 81 | 0.495 | 1.058146 | 0.0015429528 | 0.001542999 | -0.002987% | 2 | 0.0019141 | 0.001738315 | 0.001660189 | 0.001542999 | 0.001445341 | 0.001289088 | 0.001132835 | 5
PCF_15 | 123 | 0.495 | 1.034757 | 0.0014332802 | 0.001425809 | 0.5213% | 12 | PCF_15 | 123 | 0.495 | 1.034757 | 0.0014271023 | 0.001425809 | 0.09062% | 12 | 0.0019141 | 0.001816442 | 0.001777378 | 0.001601594 | 0.001464872 | 0.001406277 | 0.001132835 | 6
PCF_20 | 210 | 0.495 | 1.016223 | 0.0013017835 | 0.001308619 | -0.5251% | 1 | PCF_20 | 210 | 0.495 | 1.016223 | 0.0012856774 | 0.001289088 | -0.2653% | 3 | 0.001855505 | 0.001757847 | 0.001718784 | 0.001582062 | 0.001445341 | 0.001347683 | 0.001113303 | 7
PCF_30 | 445 | 0.495 | 1.000967 | 0.0011344167 | 0.001132835 | 0.1395% | 5 | PCF_30 | 445 | 0.495 | 1.000967 | 0.0011138666 | 0.001113303 | 0.0506% | 7 | 0.001875037 | 0.001757847 | 0.001699252 | 0.001582062 | 0.001445341 | 0.001328151 | 0.001132835 | 8
[5 empty] | Error Total: | 0.4499% | [6 empty] | Error Total: | 0.5209% |  | 0.001894568 | 0.001718784 | 0.001699252 | 0.001582062 | 0.001464872 | 0.001347683 | 0.001132835 | 9
PCF_05 | 16 | 0.3 | 1.2913993 | 0.0019689364 | 0.001972695 | -0.1909% | 10 | PCF_05 | 16 | 0.3 | 1.2913993 | 0.002029615 | 0.001972695 | 2.805% | 2 | 0.001972695 | 0.001757847 | 0.001621125 | 0.001582062 | 0.001464872 | 0.001406277 | 0.001113303 | 10
PCF_08 | 38 | 0.3 | 1.164627 | 0.0017766308 | 0.001777378 | -0.04208% | 13 | PCF_08 | 38 | 0.3 | 1.164627 | 0.001801635 | 0.00179691 | 0.2623% | 12 | 0.001933632 | 0.001894568 | 0.001718784 | 0.001582062 | 0.001445341 | 0.001347683 | 0.001113303 | 11
PCF_10 | 58 | 0.3 | 1.131825642 | 0.0016617587 | 0.001660189 | 0.09448% | 2 | PCF_10 | 58 | 0.3 | 1.131825642 | 0.001675271 | 0.00167972 | -0.2656% | 4 | 0.001933632 | 0.00179691 | 0.001621125 | 0.001542999 | 0.001425809 | 0.001328151 | 0.001113303 | 12
PCF_12 | 81 | 0.3 | 1.104639 | 0.0015749237 | 0.001582062 | -0.4533% | 1 | PCF_12 | 81 | 0.3 | 1.104639 | 0.001580496 | 0.001582062 | -0.09907% | 1 | 0.001933632 | 0.001777378 | 0.001621125 | 0.001562531 | 0.001425809 | 0.001347683 | 0.001093771 | 13
PCF_15 | 123 | 0.3 | 1.075688 | 0.001467873 | 0.001464872 | 0.2044% | 6 | PCF_15 | 123 | 0.3 | 1.075688 | 0.001464929 | 0.001464872 | 0.003886% | 6 |  | 0.001757847 | 0.001640657
PCF_20 | 210 | 0.3 | 1.052902 | 0.0013356077 | 0.001328151 | 0.5583% | 8 | PCF_20 | 210 | 0.3 | 1.052902 | 0.001323592 | 0.001328151 | -0.3444% | 8 |  | 0.001738315 | 0.001621125
PCF_30 | 445 | 0.3 | 1.037351 | 0.0011663148 | 0.001171898 | -0.4787% | 4 | PCF_30 | 445 | 0.3 | 1.037351 | 0.001145013 | 0.001152366 | -0.6422% | 2 |  | 0.001738315
[5 empty] | Error Total: | 0.2889% | [6 empty] | Error Total: | 0.6317% |  | 0.001933632 | 0.001757847 | 0.001718784 | 0.001582062 | 0.001445341 | 0.001308619 | 0.001113303
PCF_05 | 16 | 0.1 | 1.363404 | 0.0019439167 | 0.001933632 | 0.5291% | 1 | PCF_05 | 16 | 0.1 | 1.363404 | 0.002009173 | 0.001972695 | 1.816% | 2 |  |  | 0.001621125
PCF_08 | 38 | 0.1 | 1.226512 | 0.0017733448 | 0.001777378 | -0.2275% | 13 | PCF_08 | 38 | 0.1 | 1.226512 | 0.001797841 | 0.00179691 | 0.05179% | 12 |  |  | 0.001621125
PCF_10 | 58 | 0.1 | 1.185158 | 0.0016626493 | 0.001660189 | 0.148% | 2 | PCF_10 | 58 | 0.1 | 1.185158 | 0.0016774 | 0.00167972 | -0.1383% | 4 | 0.001972695 | 0.001894568 | 0.001777378 | 0.001601594 | 0.001464872 | 0.001406277 | 0.001171898
PCF_12 | 81 | 0.1 | 1.148219463 | 0.0015804563 | 0.001582062 | -0.1016% | 1 | PCF_12 | 81 | 0.1 | 1.148219 | 0.001588057 | 0.001582062 | 0.3775% | 1
PCF_15 | 123 | 0.1 | 1.111544631 | 0.001477805 | 0.001464872 | 0.8751% | 6 | PCF_15 | 123 | 0.1 | 1.111545 | 0.001475725 | 0.001464872 | 0.7354% | 6
PCF_20 | 210 | 0.1 | 1.089888 | 0.0013440195 | 0.001347683 | -0.2725% | 9 | PCF_20 | 210 | 0.1 | 1.089888 | 0.001333294 | 0.001328151 | 0.3857% | 8
PCF_30 | 445 | 0.1 | 1.074586 | 0.0011754323 | 0.001171898 | 0.3007% | 4 | PCF_30 | 445 | 0.1 | 1.074586 | 0.001155315 | 0.001152366 | 0.2552% | 1
[5 empty] | Error Total: | 0.3506% | [6 empty] | Error Total: | 0.5371%
[5 empty] | Error Real: | 0.1724%

## SSW_CalibrationCurve
Archivo: SSW_GroupSimulationModel.m |  |  |  |  | V0 | 0.26
Orignal Datos Curva Calibración de Matlab -> V0=0.26
Datos Curva Calibración de Matlab -> V0=0.26 | [6 empty] | Mpa | 10 | 100 | 300 | 500 | 700 | 1000
Mpa | 10 | 100 | 300 | 500 | 700 | 1000 | 0.1 | 0.002125282 | 0.001534955 | 0.001245991 | 0.001130308 | 0.001062443 | 0.0009978169
LOG | 1 | 2 | 2.477121 | 2.69897 | 2.845098 | 3
0.1 | 0.002186794 | 0.001534955 | 0.001245991 | 0.001130308 | 0.001062443 | 0.0009978169 | 0.3 | 0.002159719 | 0.00152458 | 0.001234992 | 0.00112108 | 0.001054316 | 0.000989836
0.3 | 0.002159719 | 0.00152458 | 0.001234992 | 0.00112108 | 0.001054316 | 0.000989836 | 0.5 | 0.002149705 | 0.001483944 | 0.001197665 | 0.001089145 | 0.001026556 | 0.0009664872
0.5 | 0.002149705 | 0.001483944 | 0.001197665 | 0.001089145 | 0.001026556 | 0.0009664872
Mod. Poisson |  | 0.31 | TOF |  | 0.001894568
Interpolación para Poisson Dado
0.31 | 0.002159218 | 0.001522548 | 0.001233125 | 0.001119484 | 0.001052928 | 0.0009886685
Interpolación para Módulo de Elasticidad
Mod. Elasticidad |  | 26.04224 | Mpa
PCF | Mod E | TOF | Mod E Num
PCF05 | 16 | 0.001972695 | 19.63212
PCF08 | 38 | 0.001894568 | 46.93226
PCF10 | 58 | 0.001777378 | 63.37961
PCF12 | 81 | 0.001582062 | 90.5293
PCF15 | 123 | 0.001464872 | 135.7048
PCF20 | 210 | 0.001347683 | 220.8374
PCF30 | 415 | 0.001171898 | 410.7771
|  | TOF | Poisson | Mod E
| M1 - Mod | 0.001352014 | 0.2 | 222.8956
| M1 - Mod | 0.001318013 | 0.34 | 221.8387
| M2 - Mod | 0.001278013 | 0.12 | 277.0803
| M3 - Mod | 0.001238012 | 0.1 | 305.522
| M1 - Est | 0.001896019 | 0.11 | 50.0119
| M2 - Est | 0.001836018 | 0.13 | 58.05583
| M3 - Est | 0.001424014 | 0.16 | 174.5824
| M4 - Est | 0.001652017 | 0.22 | 82.71195
| M4 - Mod | 0.001324013 | 0.46 | 217.1376
| M5 - Mod | 0.001484015 | 0.47 | 104.2016
| M6 - Mod | 0.001576016 | 0.46 | 88.54671
| M5 - Est | 0.001686017 | 0.4 | 74.85135
| M6 - Est | 0.00197002 | 0.46 | 34.7893
| M2 - Mod | 0.001406014 | 0.32 | 179.1698
| M3 - Mod | 0.001516015 | 0.44 | 97.27489
| M4 - Mod | 0.001455015 | 0.4 | 134.2074

## TOF vs density (LC)
Muestra | Densidad dry | TOF Prom
| x | y
M1 - Mod | 1.658429 | 0.001352014
M1 - Mod | 1.763728 | 0.001346013
M2 - Mod | 1.682269 | 0.001278013
M3 - Mod | 1.648373 | 0.001238012
M1 - Est | 1.480678 | 0.001896019
M2 - Est | 1.490469 | 0.001836018
M3 - Est | 1.529434 | 0.001424014
M4 - Est | 1.547507 | 0.001652017
M4 - Mod | 1.777242 | 0.001324013 |  |  |  |  | ecuacion de intervalo de confianza
M5 - Mod | 1.695126 | 0.001484015 |  |  |  |  | Poner lineas de confiabilidad
M6 - Mod | 1.632178 | 0.001576016 |  |  |  |  | 80%
M5 - Est | 1.609005 | 0.001686017
M6 - Est | 1.60603 | 0.00197002
M2 - Mod | 1.686719 | 0.001406014
M3 - Mod | 1.678485 | 0.001516015
M4 - Mod | 1.601955 | 0.001455015
Intervalo de confianza
Dry density (X) | TOF real | TOF pron (Y pron) | residuo
1.658429 | 0.001352014 | 0.00158067 | -0.0002286569
1.763728 | 0.001346013 | 0.001401662 | -5.564871e-05
1.682269 | 0.001278013 | 0.001540143 | -0.0002621301
1.648373 | 0.001238012 | 0.001597765 | -0.0003597528
1.480678 | 0.001896019 | 0.001882848 | 1.317142e-05
1.490469 | 0.001836018 | 0.001866203 | -3.018441e-05
1.529434 | 0.001424014 | 0.001799961 | -0.0003759472
1.547507 | 0.001652017 | 0.001769237 | -0.0001172208
1.777242 | 0.001324013 | 0.001378688 | -5.467502e-05
1.695126 | 0.001484015 | 0.001518285 | -3.427039e-05
1.632178 | 0.001576016 | 0.001625297 | -4.928086e-05
1.609005 | 0.001686017 | 0.001664692 | 2.132514e-05
1.60603 | 0.00197002 | 0.001669749 | 0.0003002711
1.686719 | 0.001406014 | 0.001532578 | -0.0001265636
1.678485 | 0.001516015 | 0.001546576 | -3.056053e-05
1.601955 | 0.001455015 | 0.001676677 | -0.0002216626
desvest (residuos) |  | 0.0001654503
Int confianza |  | 95%
t α/2 |  | 2.13145
X barra |  | 1.630477
n-1 |  | 15
Dry density (X) | TOF pron (Y pron) * Excel | TOF pron (Y pron) *Matlab | (x-xbarra)^2 | Y conf sup | Y conf inf
1.480678 | 0.001882848 | 0.001786043 | 0.02243971 | 0.001967224 | 0.001604863
1.490469 | 0.001866203 | 0.001769223 | 0.0196022 | 0.001941629 | 0.001596817
1.529434 | 0.001799961 | 0.001702285 | 0.01020956 | 0.001841762 | 0.001562807
1.547507 | 0.001769237 | 0.001671237 | 0.006883915 | 0.001797005 | 0.001545469
1.601955 | 0.001676677 | 0.001577702 | 0.0008135162 | 0.001673516 | 0.001481889
1.60603 | 0.001669749 | 0.001570701 | 0.0005976343 | 0.001665274 | 0.001476127
1.609005 | 0.001664692 | 0.001565591 | 0.0004610444 | 0.001659371 | 0.00147181
1.632178 | 0.001625297 | 0.001525781 | 2.895591e-06 | 0.001616852 | 0.00143471
1.648373 | 0.001597765 | 0.001497959 | 0.0003202876 | 0.001590916 | 0.001405003
1.658429 | 0.00158067 | 0.001480685 | 0.0007813337 | 0.001576314 | 0.001385055
1.678485 | 0.001546576 | 0.001446231 | 0.002304775 | 0.001550206 | 0.001342256
1.682269 | 0.001540143 | 0.00143973 | 0.002682421 | 0.001545672 | 0.001333788
1.686719 | 0.001532578 | 0.001432085 | 0.003163188 | 0.00154048 | 0.001323691
1.695126 | 0.001518285 | 0.001417642 | 0.004179561 | 0.001531047 | 0.001304237
1.763728 | 0.001401662 | 0.001299791 | 0.01775591 | 0.00146624 | 0.001133343
1.777242 | 0.001378688 | 0.001276576 | 0.02154008 | 0.001455021 | 0.00109813
0.113738
[9 empty] | TOF | Dry Density
|  |  | Density opt 95 |  | TOF |  |  | M#1_22G | 0.0016211 | 1.719206
|  |  |  | 1.613372 | 0.001478 |  |  | M#1_25EST | 0.0017334 | 1.584155
|  |  |  | Equation | 0.001657267 |  |  | M#2_18G | 0.0015821 | 1.681394
[8 empty] | M#2_29G | 0.0014258 | 1.698313
[8 empty] | M#1_29G | 0.0016162 | 1.738762
[8 empty] | M#2_25EST | 0.0019434 | 1.624408
[8 empty] | M#4_18G | 0.0019688 | 1.655709
[8 empty] | M#4_29G | 0.0026221 | 1.715821
[8 empty] | M#5_22G | 0.0015938 | 1.680351
[8 empty] | M#5_18G | 0.0016094 | 1.701151
[8 empty] | M#5_25EST | 0.0023282 | 1.593159
[6 empty] | Todo en vertical. Popner las desviaciones estandar verticales. |  | M#6_22G | 0.001919 | 1.735228
[6 empty] | Ahora contra la media |  | M#7_22G | 0.002334 | 1.675896
[6 empty] | No comparar dos intervalos |  | M#7_32G | 0.001709 | 1.705817
[8 empty] | M#4_25EST | 0.0016993 | 1.555102
[8 empty] | M#3_29G | 0.0014844 | 1.723664

## ProctorsCuadrilla
| Num. Molde | Golpes | Masa Cilindro | Volumen | Cilindro + Suelo | mTarro | mTarro + humedo | mTarro + seco | humedad | Volumen | M. Humeda | Densidad H. | Densidad Seca |  | Num. Molde | Masa | Diametro | Altura | Volumen |  | M#1_22G | M#5_22G | M#6_22G | M#7_22G | M#1_29G | M#2_29G | M#3_29G | M#4_29G | M#2_18G | M#4_18G | M#5_18G | M#7_32G | M#1_25EST | M#2_25EST | M#4_25EST | M#5_25EST |  |  | Superficie
[5 empty] | (g) | (g) | (g) | (g) |  | cm3 | gr | gr/cm3 |  |  | #1 | 3576.8 | 101.16 | 116.52 | 936.5005 |  | 0.0016797 | 0.0016407 | 0.0014649 | 0.0024024 | 0.0016407 | 0.0013672 | 0.0016211 | 0.0027735 | 0.0016016 | 0.0019727 | 0.0015039 | 0.0017383 | 0.0018164 | 0.0021094 | 0.0017969 | 0.0025391 |  |  | 0.0016211
1 | #1 | 29 |  |  | 5451.4 | 17.56 | 62.17 | 56.31 | 15.12% | 936.5005 | 1874.6 | 2.001707 | 1.738762 | 1.738762 | #2 | 3581.6 | 101.4 | 116.63 | 941.8377 |  | 0.0016016 | 0.0015625 | 0.0021094 | 0.0024415 | 0.0016407 | 0.0014258 | 0.0014649 | 0.0025782 | 0.0014453 | 0.0019727 | 0.0016407 | 0.0017188 | 0.0017383 | 0.0018946 | 0.0016993 | 0.0022657 |  |  | 0.0017334
2 | #2 | 29 |  |  | 5363.5 | 17.88 | 55.01 | 51.21 | 11.4% | 941.8377 | 1781.9 | 1.89194 | 1.698313 | 1.698313 | #3 | 3838.4 |  |  | 942.3588 |  | 0.0016407 | 0.0016211 | 0.0021289 | 0.0023633 | 0.0016211 | 0.0014844 | 0.0014063 | 0.0025977 | 0.0014453 | 0.0019727 | 0.0016602 | 0.0016993 | 0.0016993 | 0.001875 | 0.0016407 | 0.0023243 |  |  | 0.0015821
3 | #3 | 29 |  |  | 5672.4 | 17.35 | 52.16 | 48.18 | 12.91% | 942.3588 | 1834 | 1.94618 | 1.723664 | 1.723664 | #4 | 3573 | 101.5 | 117.45 | 950.3312 |  | 0.0015625 | 0.0016407 | 0.0019727 | 0.0021289 | 0.0015625 | 0.0014258 | 0.0014453 | 0.0025391 | 0.001836 | 0.0019532 | 0.0016211 | 0.0016797 | 0.0016797 | 0.0018946 | 0.0016602 | 0.0024415 |  |  | 0.0014258
4 | #4 | 29 |  |  | 5433.8 | 17.08 | 58.79 | 53.63 | 14.12% | 950.3312 | 1860.8 | 1.958054 | 1.715821 | 1.715821 | #5 | 3577.8 | 101.45 | 116.58 | 942.3626 |  |  | 0.0015039 | [7 empty] | 0.0019727 | 0.0016211 |  |  |  |  | 0.0020704 |  |  | 0.0016162
5 | #5 | 22 |  |  | 5337.8 | 18.93 | 68.19 | 63.25 | 11.15% | 942.3626 | 1760 | 1.867646 | 1.680351 | 1.680351 | #6 | 2700 |  |  | 942.3588 | Promedio: | 0.0016211 | 0.0015938 | 0.001919 | 0.002334 | 0.0016163 | 0.0014258 | 0.0014844 | 0.0026221 | 0.0015821 | 0.0019688 | 0.0016094 | 0.001709 | 0.0017334 | 0.0019434 | 0.0016993 | 0.0023282 |  |  | 0.0019434
6 | #6 | 22 |  |  | 4561.4 | 17.79 | 55.48 | 50.9 | 13.83% | 942.3588 | 1861.4 | 1.975256 | 1.735228 | 1.735228 | #7 | 3572.6 | 101.35 | 117.6 | 948.7345 |  | 5.043916e-05 | 5.95949e-05 | 0.0003105912 | 0.0001404271 | 3.700536e-05 | 4.78467e-05 | 9.433197e-05 | 0.0001038164 | 0.0001846383 | 8.720665e-06 | 6.116445e-05 | 2.521314e-05 | 6.044145e-05 | 0.0001110517 | 6.949467e-05 | 0.0001786743 |  |  | 0.0019688
7 | #7 | 22 |  |  | 5389 | 18.86 | 69.32 | 63.03 | 14.24% | 948.7345 | 1816.4 | 1.91455 | 1.675896 | 1.675896 | [24 empty] | 0.0026221
8 | #1 | 22 |  |  | 5411.2 | 17.78 | 64.22 | 58.54 | 13.94% | 936.5005 | 1834.4 | 1.958782 | 1.719206 | 1.719206 | [6 empty] | 0.0016211 | 0.0017334 | 0.0015821 | 0.0014258 | 0.0016162 | 0.0019434 | 0.0019688 | 0.0026221 | 0.0015938 | 0.0016094 | 0.0023282 | 0.001919 | 0.002334 | 0.001709 | 0.0016993 | 0.0014844 |  |  | 0.0015938
9 | #2 | 18 |  |  | 5394.4 | 16.92 | 61.37 | 55.75 | 14.47% | 941.8377 | 1812.8 | 1.924748 | 1.681394 | 1.681394 | [6 empty] | M#1_22G | M#1_25EST | M#2_18G | M#2_29G | M#1_29G | M#2_25EST | M#4_18G | M#4_29G | M#5_22G | M#5_18G | M#5_25EST | M#6_22G | M#7_22G | M#7_32G | M#4_25EST | M#3_29G |  |  | 0.0016094
10 | #4 | 18 |  |  | 5384.2 | 16.61 | 56.38 | 51.16 | 15.11% | 950.3312 | 1811.2 | 1.905862 | 1.655709 | 1.655709 | [5 empty] | Dry Density | 1.719206 | 1.584155 | 1.681394 | 1.698313 | 1.738762 | 1.624408 | 1.655709 | 1.715821 | 1.680351 | 1.701151 | 1.593159 | 1.735228 | 1.675896 | 1.705817 | 1.555102 | 1.723664 |  |  | 0.0023282
11 | #5 | 18 |  |  | 5427.2 | 19.07 | 61.87 | 56.17 | 15.36% | 942.3626 | 1849.4 | 1.962514 | 1.701151 | 1.701151 | [24 empty] | 0.001919
12 | #7 | 32 |  |  | 5443.6 | 16.64 | 65.89 | 59.24 | 15.61% | 948.7345 | 1871 | 1.972101 | 1.705817 | 1.705817 | [24 empty] | 0.002334
13 | #1 | 25EST |  |  | 5320 | 18.64 | 79.67 | 70.58 | 17.5% | 936.5005 | 1743.2 | 1.861398 | 1.584155 | 1.584155 | [15 empty] | Desviacion TOF | TOF | Dry Density | TOF | Density |  |  | 95% Optimo | 1.613372 |  | 0.001709
14 | #2 | 25EST |  |  | 5374 | 18.22 | 59.74 | 53.66 | 17.16% | 941.8377 | 1792.4 | 1.903088 | 1.624408 | 1.624408 | [14 empty] | M#1_22G | 5.043916e-05 | 0.0016211 | 1.719206 | CUMPLE | CUMPLE | NICE | 0.001520222 | TOF | 0.00155809 |  | 0.0016993
15 | #4 | 25EST |  |  | 5299 | 18.32 | 73.41 | 65.49 | 16.79% | 950.3312 | 1726 | 1.816209 | 1.555102 | 1.555102 | [6 empty] | 1.719206 | 1.584155 | 1.681394 | 1.698313 |  |  |  |  | M#1_25EST | 6.044145e-05 | 0.0017334 | 1.584155 | NO | NO | NICE | 0.001612517 |  |  |  | 0.0014844
16 | #5 | 25EST |  |  | 5362.2 | 19 | 71.7 | 63.34 | 18.85% | 942.3626 | 1784.4 | 1.893539 | 1.593159 | 1.593159 | [6 empty] | 1.738762 | 1.624408 | 1.655709 | 1.715821 |  |  |  |  | M#2_18G | 0.0001846383 | 0.0015821 | 1.681394 | CUMPLE | CUMPLE | NICE | 0.001212823 |  | 1.698287
[21 empty] | 1.680351 | 1.701151 | 1.593159 | 1.735228 |  |  |  |  | M#2_29G | 4.78467e-05 | 0.0014258 | 1.698313 | CUMPLE | CUMPLE | NICE | 0.001330107 |  | 0.00155809
[21 empty] | 1.675896 | 1.705817 | 1.555102 | 1.723664 |  |  |  |  | M#1_29G | 3.700536e-05 | 0.0016162 | 1.738762 | CUMPLE | CUMPLE | NICE | 0.001542189 |  | CUMPLE
[29 empty] | M#2_25EST | 0.0001110517 | 0.0019434 | 1.624408 | NO | CUMPLE | PANIC | 0.001721297 |  | 0.001520222
[29 empty] | M#4_18G | 8.720665e-06 | 0.0019688 | 1.655709 | NO | CUMPLE | PANIC | 0.001951359
[29 empty] | M#4_29G | 0.0001038164 | 0.0026221 | 1.715821 | NO | CUMPLE | PANIC | 0.002414467
[29 empty] | M#5_22G | 5.95949e-05 | 0.0015938 | 1.680351 | CUMPLE | CUMPLE | NICE | 0.00147461 |  | 1.52022160e-03 1.61251700e-03 1.21282400e-03 1.33010660e-03
[29 empty] | M#5_18G | 6.116445e-05 | 0.0016094 | 1.701151 | CUMPLE | CUMPLE | NICE | 0.001487071 |  | 1.54218920e-03 1.72129600e-03 1.95135866e-03 2.41446800e-03
[29 empty] | M#5_25EST | 0.0001786743 | 0.0023282 | 1.593159 | NO | NO | NICE | 0.001970851 |  | 1.47461020e-03 1.48707100e-03 1.97085200e-03 1.29781800e-03
[29 empty] | M#6_22G | 0.0003105912 | 0.001919 | 1.735228 | CUMPLE | CUMPLE | NICE | 0.001297818 |  | 2.05314600e-03 1.65857380e-03 -3.10850490e+00 1.29573600e-03
[29 empty] | M#7_22G | 0.0001404271 | 0.002334 | 1.675896 | NO | CUMPLE | PANIC | 0.002053146
[29 empty] | M#7_32G | 2.521314e-05 | 0.001709 | 1.705817 | NO | CUMPLE | PANIC | 0.001658574
[29 empty] | M#4_25EST | 1.555102 | 0.0016993 | 1.555102 | CUMPLE | NO | PANIC | -3.108505
[29 empty] | M#3_29G | 9.433197e-05 | 0.0014844 | 1.723664 | CUMPLE | CUMPLE | NICE | 0.001295736
[33 empty] | Resumen | 6 | 10

## TOF vs D. density
Muestra | Densidad | Densidad dry | TOF Prom
M1 - Mod | 1.854844 | 1.658429 | 0.001352014 | 0.2196969 | -2.869019
M1 - Mod | 1.97194 | 1.763728 | 0.001346013 | 0.2464316 | -2.870951
M2 - Mod | 1.844907 | 1.682269 | 0.001278013 | 0.2258954 | -2.893465
M3 - Mod | 1.781419 | 1.648373 | 0.001238012 | 0.2170556 | -2.907275
M1 - Est | 1.652274 | 1.480678 | 0.001896019 | 0.1704606 | -2.722157
M2 - Est | 1.691093 | 1.490469 | 0.001836018 | 0.1733229 | -2.736123
M3 - Est | 1.743984 | 1.529434 | 0.001424014 | 0.1845309 | -2.846486
M4 - Est | 1.782062 | 1.547507 | 0.001652017 | 0.1896327 | -2.781986
M4 - Mod | 2.031541 | 1.777242 | 0.001324013 | 0.2497466 | -2.878108
M5 - Mod | 1.988032 | 1.695126 | 0.001484015 | 0.2292021 | -2.828562
M6 - Mod | 1.936325 | 1.632178 | 0.001576016 | 0.2127676 | -2.802439
M5 - Est | 1.875392 | 1.609005 | 0.001686017 | 0.2065574 | -2.773138
M6 - Est | 1.918732 | 1.60603 | 0.00197002 | 0.2057537 | -2.705529
M2 - Mod | 1.911008 | 1.686719 | 0.001406014 | 0.2270427 | -2.85201
M3 - Mod | 1.939972 | 1.678485 | 0.001516015 | 0.2249174 | -2.819296
M4 - Mod | 1.873247 | 1.601955 | 0.001455015 | 0.2046502 | -2.837133
M#1_22G | 2.001707 | 1.719206353 | 0.0016211 | 0.235328 | -2.79019
M#1_25EST | 1.89194 | 1.584155443 | 0.0017334 | 0.1997978 | -2.761101 |  |  | ecuacion de intervalo de confianza
M#2_18G | 1.94618 | 1.681393835 | 0.0015821 | 0.2256695 | -2.800766 |  |  | Poner lineas de confiabilidad
M#2_29G | 1.958054 | 1.698312575 | 0.0014258 | 0.2300176 | -2.845941 |  |  | 80%
M#1_29G | 1.867646 | 1.738761829 | 0.0016162 | 0.2402401 | -2.791505
M#2_25EST | 1.975256 | 1.624408437 | 0.0019434 | 0.2106952 | -2.711438
M#4_18G | 1.91455 | 1.655708519 | 0.0019688 | 0.2189839 | -2.705798
M#4_29G | 1.958782 |  |  |  |  | 1.715820696 | 0.0025391
M#5_22G | 1.924748 | 1.680350877 | 0.0015938 | 0.2254 | -2.797566
M#5_18G | 1.905862 | 1.701151368 | 0.0016094 | 0.230743 | -2.793336
M#5_25EST | 1.962514 |  |  |  |  | 1.593159483 | 0.0023282
M#6_22G | 1.972101 | 1.735227626 | 0.001919 | 0.2393565 | -2.716925
M#7_22G | 1.861398 |  |  |  |  | 1.675895509 | 0.002334
M#7_32G | 1.903088 | 1.705817017 | 0.001709 | 0.2319324 | -2.767258
M#4_25EST | 1.816209 | 1.555102102 | 0.0016993 | 0.1917589 | -2.76973
M#3_29G | 1.893539 | 1.72366369 | 0.0014844 | 0.2364525 | -2.828449

## MedicionesCuadrillaProctor
| Num. Molde | Golpes | Masa Cilindro | Volumen | Cilindro + Suelo | mTarro | mTarro + humedo | mTarro + seco | humedad | Volumen | M. Humeda | Densidad H. | Densidad Seca |  | Num. Molde | Masa | Diametro | Altura | Volumen |  | M#1_22G | M#5_22G | M#6_22G | M#7_22G | M#1_29G | M#2_29G | M#3_29G | M#4_29G | M#2_18G | M#4_18G | M#5_18G | M#7_32G | M#1_25EST | M#2_25EST | M#4_25EST | M#5_25EST | Superficie
[5 empty] | (g) | (g) | (g) | (g) |  | cm3 | gr | gr/cm3 |  |  | #1 | 3576.8 | 101.16 | 116.52 | 936.5005 |  | 0.0016797 | 0.0016407 | 0.0014649 | 0.0024024 | 0.0016407 | 0.0013672 | 0.0016211 | 0.0027735 | 0.0016016 | 0.0019727 | 0.0015039 | 0.0017383 | 0.0018164 | 0.0021094 | 0.0017969 | 0.0025391 | 0.0016211
1 | #1 | 29 |  |  | 5451.4 | 17.56 | 62.17 | 56.31 | 15.12% | 936.5005 | 1874.6 | 2.001707 | 1.738762 | 1.738762 | #2 | 3581.6 | 101.4 | 116.63 | 941.8377 |  | 0.0016016 | 0.0015625 | 0.0021094 | 0.0024415 | 0.0016407 | 0.0014258 | 0.0014649 | 0.0025782 | 0.0014453 | 0.0019727 | 0.0016407 | 0.0017188 | 0.0017383 | 0.0018946 | 0.0016993 | 0.0022657 | 0.0017334
2 | #2 | 29 |  |  | 5363.5 | 17.88 | 55.01 | 51.21 | 11.4% | 941.8377 | 1781.9 | 1.89194 | 1.698313 | 1.698313 | #3 | 3838.4 |  |  | 942.3588 |  | 0.0016407 | 0.0016211 | 0.0021289 | 0.0023633 | 0.0016211 | 0.0014844 | 0.0014063 | 0.0025977 | 0.0014453 | 0.0019727 | 0.0016602 | 0.0016993 | 0.0016993 | 0.001875 | 0.0016407 | 0.0023243 | 0.0015821
3 | #3 | 29 |  |  | 5672.4 | 17.35 | 52.16 | 48.18 | 12.91% | 942.3588 | 1834 | 1.94618 | 1.723664 | 1.723664 | #4 | 3573 | 101.5 | 117.45 | 950.3312 |  | 0.0015625 | 0.0016407 | 0.0019727 | 0.0021289 | 0.0015625 | 0.0014258 | 0.0014453 | 0.0025391 | 0.001836 | 0.0019532 | 0.0016211 | 0.0016797 | 0.0016797 | 0.0018946 | 0.0016602 | 0.0024415 | 0.0014258
4 | #4 | 29 |  |  | 5433.8 | 17.08 | 58.79 | 53.63 | 14.12% | 950.3312 | 1860.8 | 1.958054 | 1.715821 | 1.715821 | #5 | 3577.8 | 101.45 | 116.58 | 942.3626 |  |  | 0.0015039 | [7 empty] | 0.0019727 | 0.0016211 |  |  |  |  | 0.0020704 | 0.0016162
5 | #5 | 22 |  |  | 5337.8 | 18.93 | 68.19 | 63.25 | 11.15% | 942.3626 | 1760 | 1.867646 | 1.680351 | 1.680351 | #6 | 2700 |  |  | 942.3588 | Promedio: | 0.0016211 | 0.0015938 | 0.001919 | 0.002334 | 0.0016163 | 0.0014258 | 0.0014844 | 0.0026221 | 0.0015821 | 0.0019688 | 0.0016094 | 0.001709 | 0.0017334 | 0.0019434 | 0.0016993 | 0.0023282 | 0.0019434
6 | #6 | 22 |  |  | 4561.4 | 17.79 | 55.48 | 50.9 | 13.83% | 942.3588 | 1861.4 | 1.975256 | 1.735228 | 1.735228 | #7 | 3572.6 | 101.35 | 117.6 | 948.7345 | [17 empty] | 0.0019688
7 | #7 | 22 |  |  | 5389 | 18.86 | 69.32 | 63.03 | 14.24% | 948.7345 | 1816.4 | 1.91455 | 1.675896 | 1.675896 | [22 empty] | 0.0026221
8 | #1 | 22 |  |  | 5411.2 | 17.78 | 64.22 | 58.54 | 13.94% | 936.5005 | 1834.4 | 1.958782 | 1.719206 | 1.719206 | [6 empty] | 0.0016211 | 0.0017334 | 0.0015821 | 0.0014258 | 0.0016162 | 0.0019434 | 0.0019688 | 0.0026221 | 0.0015938 | 0.0016094 | 0.0023282 | 0.001919 | 0.002334 | 0.001709 | 0.0016993 | 0.0014844 | 0.0015938
9 | #2 | 18 |  |  | 5394.4 | 16.92 | 61.37 | 55.75 | 14.47% | 941.8377 | 1812.8 | 1.924748 | 1.681394 | 1.681394 | [6 empty] | M#1_22G | M#1_25EST | M#2_18G | M#2_29G | M#1_29G | M#2_25EST | M#4_18G | M#4_29G | M#5_22G | M#5_18G | M#5_25EST | M#6_22G | M#7_22G | M#7_32G | M#4_25EST | M#3_29G | 0.0016094
10 | #4 | 18 |  |  | 5384.2 | 16.61 | 56.38 | 51.16 | 15.11% | 950.3312 | 1811.2 | 1.905862 | 1.655709 | 1.655709 | [5 empty] | Dry Density | 1.719206 | 1.584155 | 1.681394 | 1.698313 | 1.738762 | 1.624408 | 1.655709 | 1.715821 | 1.680351 | 1.701151 | 1.593159 | 1.735228 | 1.675896 | 1.705817 | 1.555102 | 1.723664 | 0.0023282
11 | #5 | 18 |  |  | 5427.2 | 19.07 | 61.87 | 56.17 | 15.36% | 942.3626 | 1849.4 | 1.962514 | 1.701151 | 1.701151 | [22 empty] | 0.001919
12 | #7 | 32 |  |  | 5443.6 | 16.64 | 65.89 | 59.24 | 15.61% | 948.7345 | 1871 | 1.972101 | 1.705817 | 1.705817 | [22 empty] | 0.002334
13 | #1 | 25EST |  |  | 5320 | 18.64 | 79.67 | 70.58 | 17.5% | 936.5005 | 1743.2 | 1.861398 | 1.584155 | 1.584155 | [15 empty] | TOF | Dry Density | [5 empty] | 0.001709
14 | #2 | 25EST |  |  | 5374 | 18.22 | 59.74 | 53.66 | 17.16% | 941.8377 | 1792.4 | 1.903088 | 1.624408 | 1.624408 | [14 empty] | M#1_22G | 0.0016211 | 1.719206 | 1.593159 |  |  |  |  | 0.0016993
15 | #4 | 25EST |  |  | 5299 | 18.32 | 73.41 | 65.49 | 16.79% | 950.3312 | 1726 | 1.816209 | 1.555102 | 1.555102 | [6 empty] | 1.719206 | 1.584155 | 1.681394 | 1.698313 |  |  |  |  | M#1_25EST | 0.0017334 | 1.584155 | [5 empty] | 0.0014844
16 | #5 | 25EST |  |  | 5362.2 | 19 | 71.7 | 63.34 | 18.85% | 942.3626 | 1784.4 | 1.893539 | 1.593159 | 1.593159 | [6 empty] | 1.738762 | 1.624408 | 1.655709 | 1.715821 |  |  |  |  | M#2_18G | 0.0015821 | 1.681394
[21 empty] | 1.680351 | 1.701151 | 1.593159 | 1.735228 |  |  |  |  | M#2_29G | 0.0014258 | 1.698313
[21 empty] | 1.675896 | 1.705817 | 1.555102 | 1.723664 |  |  |  |  | M#1_29G | 0.0016162 | 1.738762
[29 empty] | M#2_25EST | 0.0019434 | 1.624408
[29 empty] | M#4_18G | 0.0019688 | 1.655709
[29 empty] | M#4_29G | 0.0026221 | 1.715821
[29 empty] | M#5_22G | 0.0015938 | 1.680351
[29 empty] | M#5_18G | 0.0016094 | 1.701151
[29 empty] | M#5_25EST | 0.0023282 | 1.593159
[29 empty] | M#6_22G | 0.001919 | 1.735228
[29 empty] | M#7_22G | 0.002334 | 1.675896
[29 empty] | M#7_32G | 0.001709 | 1.705817
[29 empty] | M#4_25EST | 0.0016993 | 1.555102
[29 empty] | M#3_29G | 0.0014844 | 1.723664

## ModMSWMalchingui
| TOF |  |  | MOD E
M00 | 0.00251958 | 0.002460986 | 0.002324264
M02 | 0.001992226 | 0.001894568 | 0.001894568 | 33.89433 | 47.71444 | 47.71444
M04 | 0.001621125 | 0.001542999 | 0.001542999 | 86.41077 | 97.46686 | 97.46686
M06 | 0.002773492 | 0.002851618 | 0.00298834
M08 | 0.00179691 | 0.001777378 | 0.001855505 | 61.53456 | 64.29858 | 53.24249
M10 | 0.00179691 | 0.001777378 | 0.001855505 | 36.65835 | 31.1303 | 33.89433
M12 | 0.002128948 | 0.002109416 | 0.002109416 | 14.54616 | 17.31019 | 17.31019
M14 | 0.002324264 | 0.002265669 | 0.002207074
M16 | 0.002421922 | 0.002285201 | 0.002285201
M18 | 0.001835973 | 0.001816442 | 0.001933632 | 56.00651 | 58.77053 | 42.1864
M20 | 0.001835973 | 0.001718784 | 0.001718784 | 56.00651 | 72.59065 | 72.59065
M22 | 0.002324264 | 0.002343796 | 0.002343796
M24 | 0.00251958 | 0.002285201 | 0.002304733